## Sheet1
Nom du Fichier | Nom de Produit | Fabricant | Code Unique | Categorie | Norme | Système(s) d’évaluation et de vérification | Organisme Notifié | Date D'émission | Absorption d’eau | Module de rupture (N/mm2) moyenne | Résistance à la flexion | Résistance à l’abrasion superficielle | Résistance à l’abrasion profonde | Coefficient de dilatation thermique linéaire | Résistance aux écarts de température | Résistance au tressaillage | Résistance au gel | Résistance du collage | Résistance au choc | Réaction au feu | Tactilité | Résistance aux tâches | Basses concentrations d’acides et de bases | Produits de nettoyage et additifs pour eau de piscine | Libération de cadmium et plomb | Qualité de la surface | Écart de la dimension de fabrication | Epaisseur | Rectilignité des côtés | Planéité | Résistance à la glissance
Technical_1.2____NovaArquitectura.pdf | NovaArquitectura | CINCA |  | Sols | EN 14411: 2016 Annexe G |  |  |  | Eb ≤ 0,2% | ≥ 38 N/mm2 | ≥ 1430 N | 1 | Non applicable | 6,0 - 7,0 × 10^-6 K^-1 | Conforme | Conforme | Conforme | > 1 N/mm2 | > 0,55 | Class A1 / A1FL | NPD | Classe 5 | GLA | GA | Cadmium ≤ 0,005 mg/dm2 Lead ≤ 0,05 mg/dm2 | > 95% | ± 0,3% | ± 5% | ± 0,25% | ± 0,25% | pieds chaussés: R10 pieds nus: B
Technical_1.2____MOSAICO_PORCELANICO.pdf | MOSAICO_PORCELANICO | CINCA |  | Sols | EN 14411: 2016 Annexe G |  |  |  | ≤ 0,1% (*) (**) | 60 N/mm2 | 710 N | Non applicable | Max. 155 zzmm3 | 6,0 - 7,0 × 10^-6 K^-1 | Conforme | Non applicable | Conforme | > 1 N/mm2 | > 0,55 | Class A1 / A1FL | NPD | Min. Classe 3 | ULA | UA | Non applicable | > 95% | ± 0,3% | ± 5% | ± 0,25% | ± 0,25% | pieds chaussés: R10 pieds nus:A B C
Technical_1.2____Porcelanico_ANTI-SLIP.pdf | Porcelanico_ANTI-SLIP | CINCA |  | Sols | EN 14411: 2016 Annexe G |  |  |  | 0,10% | 50 N/mm2 | 3500 N | Non applicable | Max. 155 mm3 | 6,0 - 7,0 × 10^-6 K^-1 | Conforme | Non applicable | Conforme | > 1 N/mm2 | > 0,55 | Class A1 / A1FL | NPD | Min. Classe 3 | ULA | UA | Non applicable | > 95% | ± 0,3% | ± 5% | ± 0,25% | ± 0,25% | pieds chaussés: R11 pieds nus: B