## Sheet1
NOM DU FICHIER | NOM DE PRODUIT | FABRICANT | CODE UNIQUE | CATEGORIE | NORME | SYSTEME D'EVALUATION | ORGANISME NOTIFIE | DATE D'EMISSION | EPAISSEUR | RECTITUDE DES ARETES | PERPENDICULARITÉ | PLANEITE DE SURFACE | ABSORPTION D’EAU | RESISTANCE A LA FLEXION | RESISTANCE AUX CHOCS | COEFFICIENT DE DILATATION THERMIQUE LINEAIRE | RESISTANCE AUX CHOCS THERMIQUES | DILATATION À L’HUMIDITÉ (EN MM/M) | RESISTANCE AU GEL | RÉSISTANCE AUX PRODUITS CHIMIQUES | RÉSISTANCE À BASSES CONCENTRATIONS D’ACIDES ET ALCALIS | RÉSISTANCE À HAUTES CONCENTRATIONS D’ACIDES ET ALCALIS | RESISTANCE AUX TACHES | PERTE DE PLOMB ET CADMIUM
century-aurum-schedatecnica.pdf | AURUM | Century |  |  | EN 14411 ANNEX G ISO 13006 ANNEX G - | S1 |  |  | CONFORME | CONFORME | CONFORME | CONFORME | ≤ 0,1% | CONFORME | > 0,80 | α =6,7x10-6° /C° | AUCUN DOMMAGE | MAX 0,1 mm / m | AUCUN DOMMAGE | CONFORME | CONFORME | CONFORME | CONFORME | LIMITE DE L’INSTRUMEN
century-blend-schedatecnica.pdf | BLEND | Century |  |  | EN 14411 ANNEX G ISO 13006 ANNEX G - |  |  |  | CONFORME | CONFORME | CONFORME | CONFORME | ≤ 0,1% | CONFORME | > 0,80 | α =6,7x10-6° /C° | AUCUN DOMMAGE | MAX 0,1 mm / m | AUCUN DOMMAGE | CONFORME | CONFORME | CONFORME | CONFORME | LIMITE DE L’INSTRUMEN
/century-cottage-schedatecnica.pdf | COTTAGE | Century |  |  | EN 14411 ANNEX G ISO 13006 ANNEX G - |  |  |  | CONFORME | CONFORME | CONFORME | CONFORME | ≤ 0,1% | CONFORME | > 0,80 | α =6,7x10-6° /C° | AUCUN DOMMAGE | MAX 0,1 mm / m | AUCUN DOMMAGE | CONFORME | CONFORME | CONFORME | CONFORME | LIMITE DE L’INSTRUMEN
century-ecostone-schedatecnica.pdf | ECOSTONE | Century |  |  | EN 14411 ANNEX G ISO 13006 ANNEX G - |  |  |  | CONFORME | CONFORME | CONFORME | CONFORME | ≤ 0,1% | CONFORME | > 0,80 | α =6,7x10-6° /C° | AUCUN DOMMAGE | MAX 0,1 mm / m | AUCUN DOMMAGE | CONFORME | CONFORME | CONFORME | CONFORME | LIMITE DE L’INSTRUMEN
century-fusion-schedatecnica.pdf | FUSION | Century |  |  | EN 14411 ANNEX G ISO 13006 ANNEX G - |  |  |  | CONFORME | CONFORME | CONFORME | CONFORME | ≤ 0,1% | CONFORME | > 0,80 | α =6,7x10-6° /C° | AUCUN DOMMAGE | MAX 0,1 mm / m | AUCUN DOMMAGE | CONFORME | CONFORME | CONFORME | CONFORME | LIMITE DE L’INSTRUMEN
century-glam-schedatecnica.pdf | GLAM | Century |  |  | EN 14411 ANNEX G ISO 13006 ANNEX G - |  |  |  | CONFORME | CONFORME | CONFORME | CONFORME | ≤ 0,1% | CONFORME | > 0,80 | α =6,7x10-6° /C° | AUCUN DOMMAGE | MAX 0,1 mm / m | AUCUN DOMMAGE | CONFORME | CONFORME | CONFORME | CONFORME | LIMITE DE L’INSTRUMEN
century-oldstone-schedatecnica.pdf | OLD STONE | Century |  |  | EN 14411 ANNEX G ISO 13006 ANNEX G - |  |  |  | CONFORME | CONFORME | CONFORME | CONFORME | ≤ 0,1% | CONFORME | > 0,80 | α =6,7x10-6° /C° | AUCUN DOMMAGE | MAX 0,1 mm / m | AUCUN DOMMAGE | CONFORME | CONFORME | CONFORME | CONFORME | LIMITE DE L’INSTRUMEN
century-royalwood-schedatecnica.pdf | ROYAL WOOD | Century |  |  | EN 14411 ANNEX G ISO 13006 ANNEX G - |  |  |  | CONFORME | CONFORME | CONFORME | CONFORME | ≤ 0,1% | CONFORME | > 0,80 | α =6,7x10-6° /C° | AUCUN DOMMAGE | MAX 0,1 mm / m | AUCUN DOMMAGE | CONFORME | CONFORME | CONFORME | CONFORME | LIMITE DE L’INSTRUMEN
century-stonerock-schedatecnica.pdf | STONEROCK | Century |  |  | EN 14411 ANNEX G ISO 13006 ANNEX G - |  |  |  | CONFORME | CONFORME | CONFORME | CONFORME | ≤ 0,1% | CONFORME | > 0,80 | α =6,7x10-6° /C° | AUCUN DOMMAGE | MAX 0,1 mm / m | AUCUN DOMMAGE | CONFORME | CONFORME | CONFORME | CONFORME | LIMITE DE L’INSTRUMEN
century-syncro-schedatecnica.pdf | SYNCRO | Century |  |  | EN 14411 ANNEX G ISO 13006 ANNEX G - |  |  |  | CONFORME | CONFORME | CONFORME | CONFORME | ≤ 0,1% | CONFORME | > 0,80 | α =6,7x10-6° /C° | AUCUN DOMMAGE | MAX 0,1 mm / m | AUCUN DOMMAGE | CONFORME | CONFORME | CONFORME | CONFORME | LIMITE DE L’INSTRUMEN
century-titan-schedatecnica.pdf | TITAN | Century |  |  | EN 14411 ANNEX G ISO 13006 ANNEX G - |  |  |  | CONFORME | CONFORME | CONFORME | CONFORME | ≤ 0,1% | CONFORME | > 0,80 | α =6,7x10-6° /C° | AUCUN DOMMAGE | MAX 0,1 mm / m | AUCUN DOMMAGE | CONFORME | CONFORME | CONFORME | CONFORME | LIMITE DE L’INSTRUMEN
century-uptown-schedatecnica.pdf | UPTOWN | Century |  |  | EN 14411 ANNEX G ISO 13006 ANNEX G - |  |  |  | CONFORME | CONFORME | CONFORME | CONFORME | ≤ 0,1% | CONFORME | > 0,80 | α =6,7x10-6° /C° | AUCUN DOMMAGE | MAX 0,1 mm / m | AUCUN DOMMAGE | CONFORME | CONFORME | CONFORME | 5 | LIMITE DE L’INSTRUMEN
century-vermont-schedatecnica.pdf | VERMONT | Century |  |  | EN 14411 ANNEX G ISO 13006 ANNEX G - |  |  |  | CONFORME | CONFORME | CONFORME | CONFORME | ≤ 0,1% | CONFORME | > 0,80 | α =6,7x10-6° /C° | AUCUN DOMMAGE | MAX 0,1 mm / m | AUCUN DOMMAGE | CONFORME | CONFORME | CONFORME | CONFORME | LIMITE DE L’INSTRUMEN