## Sheet1
Nom du Fichier | Nom de Produit | Fabricant | Code Unique | Categorie | Norme | Système(s) d’évaluation et de vérification | Organisme Notifié | Date D'émission | Reaction au feu | Masse volumique moyenne minimale | Epaisseur hors tout minimale | Conditions de mise en œuvre | Dégagement de formaldéhyde | - Emissions de COV (décret n°2011-321) | Emissions CMR 1 et 2 (arrêté n° DEVP0908633A) | Résistance à la rupture | Emission en pentachlorophénol | Glissance | Conductivité thermique | Durabilité biologique
DOP-001RPC2016-COCOON-15-MM-COLLES-BRUT.pdf | Parquet en bois | HUOT SA | N° 001/RPC/2016 | Parquet massif pour usage intérieur | EN 14342 : 2013 | Système 4 | Non concerné | 2016-06-28 | Cfl-s1 | 650 kg/m3 | 15 mm | A coller en plein | E1 | Classe A+ | < 1µg/m3 | PND | < 5 ppm | PND* | 0.18 W/mK | Classe 1
dop-002rpc2016_les_collections_15_mm_colles_fini.pdf | Parquet en bois | HUOT SA | N° 002/RPC/2016 | Parquet massif pour usage intérieur | EN 14342 : 2013 | Système 4 | Non concerné | 2016-01-01 | Cfl-s1 | 650 kg/m3 | 14.6 mm | A coller en plein | E1 | Classe A+ | < 1µg/m3 | PND | < 5 ppm | PND* | 0.18 W/mK | Classe 1
dop-003rpc2016_prestige_brut_20_mm_colles_cloues_brut.pdf | Parquet en bois | HUOT SA | N° 003/RPC/2016 | Parquet massif pour usage intérieur | EN 14342 : 2013 | Système 4 | Non concerné | 2016-01-01 | Cfl-s1 | 650 kg/m3 | 20 mm | A coller en plein | E1 | Classe A+ | < 1µg/m3 | PND | < 5 ppm | PND* | 0.18 W/mK | Classe 1
dop-004rpc2016_standing_fini_20_mm_colles_cloues_fini.pdf | Parquet en bois | HUOT SA | N° 004/RPC/2016 | Parquet massif pour usage intérieur | EN 14342 : 2013 | Système 4 | Non concerné | 2016-01-01 | Cfl-s1 | 650 kg/m3 | 19.6 mm | A coller en plein | E1 | Classe A+ | < 1µg/m3 | PND | < 5 ppm | PND* | 0.18 W/mK | Classe 1
dop-005rpc2016_studio_10_mm_colles_brut.pdf | Parquet en bois | HUOT SA | N° 005/RPC/2016 | Parquet massif pour usage intérieur | EN 14342 : 2013 | Système 4 | Non concerné | 2016-01-01 | Cfl-s1 | 650 kg/m3 | 10 mm | A coller | E1 | Classe A+ | < 1µg/m3 | PND | < 5 ppm | PND* | 0.18 W/mK | Classe 1
dop-006rpc2016_patio_de_recouvrement_10_mm_colles_brut.pdf | Parquet en bois | HUOT SA | N° 006/RPC/2016 | Parquet massif pour usage intérieur | EN 14342 : 2013 | Système 4 | Non concerné | 2016-01-01 | Cfl-s1 | 650 kg/m3 | 10 mm | A coller | E1 | Classe A+ | < 1µg/m3 | PND | < 5 ppm | PND* | 0.18 W/mK | Classe 1
dop-007rpc2016_residency_10_mm_colles_fini.pdf | Parquet en bois | HUOT SA | N° 007/RPC/2016 | Parquet massif pour usage intérieur | EN 14342 : 2013 | Système 4 | Non concerné | 2016-01-01 | Cfl-s1 | 650 kg/m3 | 9.6 mm | A coller | E1 | Classe A+ | < 1µg/m3 | PND | < 5 ppm | PND* | 0.18 W/mK | Classe 1
dop-008rpc2016_palazzio_23_mm_cloues_brut.pdf | Parquet en bois | HUOT SA | N° 008/RPC/2016 | Parquet massif pour usage intérieur | EN 14342 : 2013 | Système 4 | Non concerné | 2016-01-01 | Cfl-s1 | 650 kg/m3 | 23 mm | A Clouer | E1 | Classe A+ | < 1µg/m3 | PND | < 5 ppm | PND* | 0.18 W/mK | Classe 1
dop-009rpc2016_les_collections_23_mm_cloues_fini.pdf | Parquet en bois | HUOT SA | N° 009/RPC/2016 | Parquet massif pour usage intérieur | EN 14342 : 2013 | Système 4 | Non concerné | 2016-01-01 | Cfl-s1 | 650 kg/m3 | 22.6 mm | A Clouer | E1 | Classe A+ | < 1µg/m3 | PND | < 5 ppm | PND* | 0.18 W/mK | Classe 1
dop-0010rpc2016_evolution_14_mm_fini.pdf | Parquet en bois | HUOT SA | N° 0010/RPC/2016 | Parquet massif pour usage intérieur | EN 14342 : 2013 | Système 4 | Non concerné | 2016-01-01 | Cfl-s1 | 650 kg/m3 | 14 mm | A Coller ou en flottant | E1 | Classe A+ | < 1µg/m3 | PND | < 5 ppm | PND* | 0.2 W/mK | Classe 1