## Sheet1
Nom du Fichier | Nom de Produit | Fabricant | Code Unique | Categorie | Norme | Système(s) d’évaluation et de vérification | Organisme Notifié | Date D'émission | Densité | Stabilité dimensionelle | Dureté - Brinell moyenne | Norme incendie | Indice de propagation de la flamme | Emission thermique | Réflexion solaire | Index de réflexion solaire | Elasticité | Résistance mécanique | Durabilité biologique | Résistance aux champignons de surface | Classe d’usage | CO2 neutre | Déclaration environnementale du produit | FSC | Contribution LEED BD+C - v4 | Contribution BREEAM | Contribution HQE | Garantie
Catalogue_technique_FR_Bamboo-X-treme_Bardage-Double-feuillure-inversee-Trapeze_LQ.pdf | MOSO® Bamboo X-treme® Bardage à Double feuillure inversée & Trapèze | MOSO |  | SOLS | EN15804 |  |  |  | +/- 1150 kg/m3 | longueur: + 0,1 %; largeur + 0,9% (24 heures dans l’eau 20°C) | ±9,5 kg/mm2 (EN 1534) | : Classe B-s1-d0 (EN 13501-1) 1) | Classe A (ASTM E84) ) | 0,81 (ASTM C1371) 2) | 0,32 (ASTM C1549) 2) | Faible 27, Moyen 30, Élevé 33 (ASTM E1980) 2) | 13565 N/mm2 (valeur moyenne - EN 408) | 54,4 N/mm2 (valeur caractéristique - EN 408) | Classe 1 (EN 350 / CEN/TS 15083-2), test de bois enterrés / Classe 1 (EN 350 / CEN/TS 15083-1) | Classe 0 (EN 152) | Classe 4 (EN 335) | ACV (Analyse du cycle de vie) études par l’Université de Delft (ISO 14040/44) | (EPD) (EN 15804) (www.moso-bamboo.com/fr/epd) | Produits disponibles avec la certification FSC® sur demande. | MR1, MR2, MR3 (FSC®), SS 7 / v2009: MR 6, MR 7 (FSC®) | MAT 1, MAT 3 (FSC®), MAT 5 (DT) | 2.3.1, 2.3.2, 2.3.4 (FSC®), 2.4.3 | 25 ans
Catalogue_technique_FR_Bamboo-X-treme_Bardage-Rhombus_LQ.pdf | MOSO® Bamboo X-treme® Bardage Rhombus | MOSO |  | SOLS | EN15804 |  |  |  | +/- 1150 kg/m3 | longueur: + 0,1 %; largeur + 0,9% (24 heures dans l’eau 20°C) | ±9,5 kg/mm2 (EN 1534) | : Classe B-s1-d0 (EN 13501-1) 1) | Classe A (ASTM E84) ) | 0,81 (ASTM C1371) 2) | 0,32 (ASTM C1549) 2) | Faible 27, Moyen 30, Élevé 33 (ASTM E1980) 2) | 13565 N/mm2 (valeur moyenne - EN 408) | 54,4 N/mm2 (valeur caractéristique - EN 408) | Classe 1 (EN 350 / CEN/TS 15083-2), test de bois enterrés / Classe 1 (EN 350 / CEN/TS 15083-1) | Classe 0 (EN 152) | Classe 4 (EN 335) | ACV (Analyse du cycle de vie) études par l’Université de Delft (ISO 14040/44) | (EPD) (EN 15804) (www.moso-bamboo.com/fr/epd) | Produits disponibles avec la certification FSC® sur demande. | MR1, MR2, MR3 (FSC®), SS 7 / v2009: MR 6, MR 7 (FSC®) | MAT 1, MAT 3 (FSC®), MAT 5 (DT) | 2.3.1, 2.3.2, 2.3.4 (FSC®), 2.4.3 | 25 ans
Catalogue_technique_FR_Bamboo-X-treme_Bardage-Varibo_LQ.pdf | MOSO® Bamboo X-treme® Bardage Varibo | MOSO |  | SOLS | EN15804 |  |  |  | +/- 1150 kg/m3 | longueur: + 0,1 %; largeur + 0,9% (24 heures dans l’eau 20°C) | ±9,5 kg/mm2 (EN 1534) | : Classe B-s1-d0 (EN 13501-1) 1) | Classe A (ASTM E84) ) | 0,81 (ASTM C1371) 2) | 0,32 (ASTM C1549) 2) | Faible 27, Moyen 30, Élevé 33 (ASTM E1980) 2) | 13565 N/mm2 (valeur moyenne - EN 408) | 54,4 N/mm2 (valeur caractéristique - EN 408) | Classe 1 (EN 350 / CEN/TS 15083-2), test de bois enterrés / Classe 1 (EN 350 / CEN/TS 15083-1) | Classe 0 (EN 152) | Classe 4 (EN 335) | ACV (Analyse du cycle de vie) études par l’Université de Delft (ISO 14040/44) | (EPD) (EN 15804) (www.moso-bamboo.com/fr/epd) | Produits disponibles avec la certification FSC® sur demande. | MR1, MR2, MR3 (FSC®), SS 7 / v2009: MR 6, MR 7 (FSC®) | MAT 1, MAT 3 (FSC®), MAT 5 (DT) | 2.3.1, 2.3.2, 2.3.4 (FSC®), 2.4.3 | 25 ans
Catalogue_technique_FR_Bamboo-X-treme_Bardage-Varibo-Ferme_LQ.pdf | MOSO® Bamboo X-treme® Bardage Varibo Fermé | MOSO |  | SOLS | EN15804 |  |  |  | +/- 1150 kg/m3 | longueur: + 0,1 %; largeur + 0,9% (24 heures dans l’eau 20°C) | ±9,5 kg/mm2 (EN 1534) | : Classe B-s1-d0 (EN 13501-1) 1) | Classe A (ASTM E84) ) | 0,81 (ASTM C1371) 2) | 0,32 (ASTM C1549) 2) | Faible 27, Moyen 30, Élevé 33 (ASTM E1980) 2) | 13565 N/mm2 (valeur moyenne - EN 408) | 54,4 N/mm2 (valeur caractéristique - EN 408) | Classe 1 (EN 350 / CEN/TS 15083-2), test de bois enterrés / Classe 1 (EN 350 / CEN/TS 15083-1) | Classe 0 (EN 152) | Classe 4 (EN 335) | ACV (Analyse du cycle de vie) études par l’Université de Delft (ISO 14040/44) | (EPD) (EN 15804) (www.moso-bamboo.com/fr/epd) | Produits disponibles avec la certification FSC® sur demande. | MR1, MR2, MR3 (FSC®), SS 7 / v2009: MR 6, MR 7 (FSC®) | MAT 1, MAT 3 (FSC®), MAT 5 (DT) | 2.3.1, 2.3.2, 2.3.4 (FSC®), 2.4.3 | 25 ans
Catalogue_technique_FR_Bamboo-X-treme_Bardage-Varibo-Grad_LQ.pdf | MOSO® Bamboo X-treme® Bardage Varibo Grad | MOSO |  | SOLS | EN15804 |  |  |  | +/- 1150 kg/m3 | longueur: + 0,1 %; largeur + 0,9% (24 heures dans l’eau 20°C) | ±9,5 kg/mm2 (EN 1534) | : Classe B-s1-d0 (EN 13501-1) 1) | Classe A (ASTM E84) ) | 0,81 (ASTM C1371) 2) | 0,32 (ASTM C1549) 2) | Faible 27, Moyen 30, Élevé 33 (ASTM E1980) 2) | 13565 N/mm2 (valeur moyenne - EN 408) | 54,4 N/mm2 (valeur caractéristique - EN 408) | Classe 1 (EN 350 / CEN/TS 15083-2), test de bois enterrés / Classe 1 (EN 350 / CEN/TS 15083-1) | Classe 0 (EN 152) | Classe 4 (EN 335) | ACV (Analyse du cycle de vie) études par l’Université de Delft (ISO 14040/44) | (EPD) (EN 15804) (www.moso-bamboo.com/fr/epd) | Produits disponibles avec la certification FSC® sur demande. | MR1, MR2, MR3 (FSC®), SS 7 / v2009: MR 6, MR 7 (FSC®) | MAT 1, MAT 3 (FSC®), MAT 5 (DT) | 2.3.1, 2.3.2, 2.3.4 (FSC®), 2.4.3 | 25 ans