## Sheet1
Nom du Fichier | Nom de Produit | Fabricant | Code Unique | Categorie | Norme | Système(s) d’évaluation et de vérification | Organisme Notifié | Date D'émission | EPAISSEUR | RECTITUDE DES ARETES | PERPENDICULARITÉ | PLANEITE DE SURFACE | ABSORPTION D’EAU | RESISTANCE A LA FLEXION | RESISTANCE AUX CHOCS | COEFFICIENT DE DILATATION THERMIQUE LINEAIRE | RESISTANCE AUX CHOCS THERMIQUES | DILATATION À L’HUMIDITÉ (EN MM/M) | RESISTANCE AU GEL | RÉSISTANCE AUX PRODUITS CHIMIQUES USAGE DOMESTIQUE ET ADDITIFS POUR PISCINE | RÉSISTANCE À BASSES CONCENTRATIONS D’ACIDES ET ALCALIS | RÉSISTANCE À HAUTES CONCENTRATIONS D’ACIDES ET ALCALIS | RESISTANCE AUX TACHES | PERTE DE PLOMB ET CADMIUM
Arcadia-6.pdf | Arcadia | MONOCIBEC Via Valle d’Aosta, 47 41049 Sassuolo (MO) Italy | 126666 | Sols | EN 14411 ANNEX G EN ISO 13006 ANNEX G |  |  | mars-2021 | CONFORME | CONFORME | CONFORME | CONFORME | ≤ % 0,1 | CONFORME | > 0,80 | α =6,7x10-6°/C° | AUCUN DOMMAGE | MAX 0,1 mm / m | AUCUN DOMMAGE | CONFORME | CONFORME | CONFORME | CONFORME | LIMITE DE L’INSTRUMENT
Ashley.pdf | Ashley | MONOCIBEC Via Valle d’Aosta, 47 41049 Sassuolo (MO) Italy | 130648 | Sols | EN 14411 ANNEX G EN ISO 13006 ANNEX G |  |  | fev-2022 | CONFORME | CONFORME | CONFORME | CONFORME | < 0,2% | CONFORME | > 0,80 | α =6,7x10-6°/C° | AUCUN DOMMAGE | MAX 0,1 mm / m | AUCUN DOMMAGE | CONFORME | CONFORME | CONFORME | CONFORME | LIMITE DE L’INSTRUMENT
Blade-7.pdf | Blade | MONOCIBEC Via Valle d’Aosta, 47 41049 Sassuolo (MO) Italy | 126068 | Sols | EN 14411 ANNEX G EN ISO 13006 ANNEX G |  |  | fev-2021 | CONFORME | CONFORME | CONFORME | CONFORME | ≤ % 0,1 | CONFORME | > 0,80 | α =6,7x10-6°/C° | AUCUN DOMMAGE | MAX 0,1 mm / m | AUCUN DOMMAGE | CONFORME | CONFORME | CONFORME | CONFORME | LIMITE DE L’INSTRUMENT
Charisma-1.pdf | Charisma | MONOCIBEC Via Valle d’Aosta, 47 41049 Sassuolo (MO) Italy | 08951 | Sols | EN 14411 ANNEX G EN ISO 13006 ANNEX G |  |  | juil-2019 | CONFORME | CONFORME | CONFORME | CONFORME | ≤ % 0,1 | CONFORME | > 0,80 | α =6,7x10-6°/C° | AUCUN DOMMAGE | MAX 0,1 mm / m | AUCUN DOMMAGE | CONFORME | CONFORME | CONFORME | CONFORME | LIMITE DE L’INSTRUMENT
Charm.pdf | Charm | MONOCIBEC Via Valle d’Aosta, 47 41049 Sassuolo (MO) Italy | 108845 | Sols | EN 14411 ANNEX G EN ISO 13006 ANNEX G |  |  | janv-2018 | CONFORME | CONFORME | CONFORME | CONFORME | ≤ % 0,1 | CONFORME | > 0,80 | α =6,7x10-6°/C° | AUCUN DOMMAGE | MAX 0,1 mm / m | AUCUN DOMMAGE | CONFORME | CONFORME | CONFORME | CONFORME | LIMITE DE L’INSTRUMENT
Chiaroscuro-3.pdf | Chiaroscuro | MONOCIBEC Via Valle d’Aosta, 47 41049 Sassuolo (MO) Italy | 24856 | Sols | EN 14411 ANNEX G EN ISO 13006 ANNEX G |  |  | novembre-2021 | CONFORME | CONFORME | CONFORME | CONFORME | ≤ % 0,1 | CONFORME | > 0,80 | α =6,7x10-6°/C° | AUCUN DOMMAGE | MAX 0,1 mm / m | AUCUN DOMMAGE | CONFORME | CONFORME | CONFORME | CONFORME | LIMITE DE L’INSTRUMENT
Crest_2021-1.pdf | Crest | MONOCIBEC Via Valle d’Aosta, 47 41049 Sassuolo (MO) Italy |  | Sols | EN 14411 ANNEX G EN ISO 13006 ANNEX G |  |  | mars-2021 | CONFORME | CONFORME | CONFORME | CONFORME | CONFORME | CONFORME | > 0,80 | α =6,7x10-6°/C° | AUCUN DOMMAGE | MAX 0,1 mm / m | AUCUN DOMMAGE | CONFORME | CONFORME | CONFORME | CONFORME | LIMITE DE L’INSTRUMENT
Dolomite5.pdf | Dolomite | MONOCIBEC Via Valle d’Aosta, 47 41049 Sassuolo (MO) Italy | 96210 | Sols | EN 14411 ANNEX G EN ISO 13006 ANNEX G |  |  | septembre-2016 | CONFORME | CONFORME | CONFORME | CONFORME | ≤ % 0,1 | CONFORME | > 0,80 | α =6,7x10-6°/C° | AUCUN DOMMAGE | MAX 0,1 mm / m | AUCUN DOMMAGE | CONFORME | CONFORME | CONFORME | 5 | LIMITE DE L’INSTRUMENT
Echo.pdf | Echo | MONOCIBEC Via Valle d’Aosta, 47 41049 Sassuolo (MO) Italy | 73826 | Sols | EN 14411 ANNEX G EN ISO 13006 ANNEX G |  |  | juil-2015 | CONFORME | CONFORME | CONFORME | CONFORME | ≤ 0,2% | S ≥ 1300 N R ≥ 35 N/MM2 |  | CONFORME | GARANTIE |  | GARANTIE | CONFORME |  |  | CONFORME
Evolution.pdf | Evolution | MONOCIBEC Via Valle d’Aosta, 47 41049 Sassuolo (MO) Italy | 115067 | Sols | EN 14411 ANNEX G EN ISO 13006 ANNEX G |  |  | janv-2019 | CONFORME | CONFORME | CONFORME | CONFORME | ≤ % 0,1 | CONFORME | > 0,80 | α =6,7x10-6°/C° | AUCUN DOMMAGE | MAX 0,1 mm / m | AUCUN DOMMAGE | CONFORME | CONFORME | CONFORME | CONFORME | LIMITE DE L’INSTRUMENT
Geobrick-3.pdf | Geobrick | MONOCIBEC Via Valle d’Aosta, 47 41049 Sassuolo (MO) Italy | 109534 | Sols | EN 14411 ANNEX G EN ISO 13006 ANNEX G |  |  | mars-2018 | CONFORME | CONFORME | CONFORME | CONFORME | ≤ % 0,1 | CONFORME | > 0,80 | α =6,7x10-6°/C° | AUCUN DOMMAGE | MAX 0,1 mm / m | AUCUN DOMMAGE | CONFORME | CONFORME | CONFORME | CONFORME | LIMITE DE L’INSTRUMENT
Graphis-1.pdf | Graphis | MONOCIBEC Via Valle d’Aosta, 47 41049 Sassuolo (MO) Italy | 115738 | Sols | EN 14411 ANNEX G EN ISO 13006 ANNEX G |  |  | novembre-2019 | CONFORME | CONFORME | CONFORME | CONFORME | ≤ % 0,1 | CONFORME | > 0,80 | α =6,7x10-6°/C° | AUCUN DOMMAGE | MAX 0,1 mm / m | AUCUN DOMMAGE | CONFORME | CONFORME | CONFORME | CONFORME | LIMITE DE L’INSTRUMENT
Major-15.pdf | Major | MONOCIBEC Via Valle d’Aosta, 47 41049 Sassuolo (MO) Italy | 125923 | Sols | EN 14411 ANNEX G EN ISO 13006 ANNEX G |  |  | fev-2021 | CONFORME | CONFORME | CONFORME | CONFORME | ≤ % 0,1 | CONFORME | > 0,80 | α =6,7x10-6°/C° | AUCUN DOMMAGE | MAX 0,1 mm / m | AUCUN DOMMAGE | CONFORME | CONFORME | CONFORME | CONFORME | LIMITE DE L’INSTRUMENT
MONOCIBEC_ESPRIT-CATALOGO-WEB-5-MB.pdf | ESPRIT | MONOCIBEC Via Valle d’Aosta, 47 41049 Sassuolo (MO) Italy | 127197 | Sols | EN 14411 ANNEX G EN ISO 13006 ANNEX G |  |  | avr-2021 | CONFORME | CONFORME | CONFORME | CONFORME | ≤ 0,2% | CONFORME | > 0,80 | α =6,7x10-6°/C° | AUCUN DOMMAGE | MAX 0,1 mm / m | AUCUN DOMMAGE | CONFORME | CONFORME | CONFORME | CONFORME | LIMITE DE L’INSTRUMENT
Pietra-Castello-3.pdf | Pietra Castello | MONOCIBEC Via Valle d’Aosta, 47 41049 Sassuolo (MO) Italy | 127411 | Sols | EN 14411 ANNEX G EN ISO 13006 ANNEX G |  |  | avr-2021 | CONFORME | CONFORME | CONFORME | CONFORME | ≤ 0,2% | CONFORME | > 0,80 | α =6,7x10-6°/C° | AUCUN DOMMAGE | MAX 0,1 mm / m | AUCUN DOMMAGE | CONFORME | CONFORME | CONFORME | CONFORME | LIMITE DE L’INSTRUMENT
Pietre-Naturali-3.pdf | Pietre Naturali | MONOCIBEC Via Valle d’Aosta, 47 41049 Sassuolo (MO) Italy | 104949 | Sols | EN 14411 ANNEX G EN ISO 13006 ANNEX G |  |  | janv-2018 | CONFORME | CONFORME | CONFORME | CONFORME | ≤ % 0,1 | CONFORME | > 0,80 | α =6,7x10-6°/C° | AUCUN DOMMAGE | MAX 0,1 mm / m | AUCUN DOMMAGE | CONFORME | CONFORME | CONFORME | CONFORME | LIMITE DE L’INSTRUMENT
Thema-6.pdf | Thema | MONOCIBEC Via Valle d’Aosta, 47 41049 Sassuolo (MO) Italy | 108191 | Sols | EN 14411 ANNEX G EN ISO 13006 ANNEX G |  |  | juil-2019 | CONFORME | CONFORME | CONFORME | CONFORME | ≤ % 0,1 | CONFORME | > 0,80 | α =6,7x10-6°/C° | AUCUN DOMMAGE | MAX 0,1 mm / m | AUCUN DOMMAGE | CONFORME | CONFORME | CONFORME | CONFORME | LIMITE DE L’INSTRUMENT
Tradition-5.pdf | Tradition | MONOCIBEC Via Valle d’Aosta, 47 41049 Sassuolo (MO) Italy | 116423 | Sols | EN 14411 ANNEX G EN ISO 13006 ANNEX G |  |  | fev-2020 | CONFORME | CONFORME | CONFORME | CONFORME | ≤ % 0,1 | CONFORME | > 0,80 | α =6,7x10-6°/C° | AUCUN DOMMAGE | MAX 0,1 mm / m | AUCUN DOMMAGE | CONFORME | CONFORME | CONFORME | CONFORME | LIMITE DE L’INSTRUMENT
Transalp4.pdf | Transalp | MONOCIBEC Via Valle d’Aosta, 47 41049 Sassuolo (MO) Italy | 102638 | Sols | EN 14411 ANNEX G EN ISO 13006 ANNEX G |  |  | janv-2017 | CONFORME | CONFORME | CONFORME | CONFORME | ≤ % 0,1 | CONFORME | > 0,80 | α =6,7x10-6°/C° | AUCUN DOMMAGE | MAX 0,1 mm / m | AUCUN DOMMAGE | CONFORME | CONFORME | CONFORME | CONFORME | LIMITE DE L’INSTRUMENT
Woodtime-6.pdf | Woodtime | MONOCIBEC Via Valle d’Aosta, 47 41049 Sassuolo (MO) Italy |  |  | EN 14411 ANNEX G EN ISO 13006 ANNEX G |  |  | mars-2021 | CONFORME | CONFORME | CONFORME | CONFORME | ≤ 0,2% | CONFORME | > 0,80 | α =6,7x10-6°/C° | AUCUN DOMMAGE | MAX 0,1 mm / m | AUCUN DOMMAGE | CONFORME | CONFORME | CONFORME | CONFORME | LIMITE DE L’INSTRUMENT
Yukon.pdf | Yukon | MONOCIBEC Via Valle d’Aosta, 47 41049 Sassuolo (MO) Italy | 81894 |  | EN 14411 ANNEX G EN ISO 13006 ANNEX G |  |  | mars-2015 | CONFORME | CONFORME | CONFORME | CONFORME | ≤ 0,5% | ≥ 35 N/mm2 |  | Conforme | Garantie |  | Garantie | Conforme