## Sheet1
Nom du Fichier | Nom de Produit | Fabricant | Code Unique | Categorie | Norme | Système(s) d’évaluation et de vérification | Organisme Notifié | Date D'émission | Essence | Réaction au feu | La densité minimale moyenne | Epaisseur totale minimale /minimale | Les conditions d’utilisation | Dégagement de formaldehyde | Teneur PCP | Perméabilité à la vapeur d’eau | Absorption acoustique | Conductivité thermique | Durabilité biologiques | Dégagement d’autres substances dangereuses | Tenue des fixations
AST1226575.pdf | Lame de bardage bois massif peint | Protac Ouest | POFR/BA/001-001/CPR/DOP | Usage extérieur | EN 14915:2013 | Système 4 |  | 2014-01-01 | Epicéa | D-s2,d2 | 550 kg/m3 | 27/16 mm | Avec lame d’air libre ≤ 20 mm | E1 | ≤ 5 x 10-6n | NPD | 0,10/0,30 Hz | 0.11 W/mK | Classe 3 | NPD | NPD
AST1226576.pdf | Lame de bardage bois massif saturé | Protac Ouest | POFR/BA/001-002/CPR/DOP | Usage extérieur | EN 14915:2013 | Système 4 |  | 2014-01-01 | Epicéa | D-s2,d2 | 550 kg/m3 | 27/16 mm | Avec lame d’air libre ≤ 20 mm | E1 | ≤ 5 x 10-6n | NPD | 0,10/0,30 Hz | 0.11 W/mK | Classe 3 | NPD | NPD
AST1226576.pdf | Lame de bardage bois massif saturé | Protac Ouest | POFR/BA/001-002/CPR/DOP | Usage extérieur | EN 14915:2013 | Système 4 |  | 2014-01-01 | Douglas | D-s2,d2 | 550 kg/m3 | 27/16 mm | Avec lame d’air libre ≤ 20 mm | E1 | ≤ 5 x 10-6n | NPD | 0,10/0,30 Hz | 0.11 W/mK | Classe 3 | NPD | NPD
AST1226576.pdf | Lame de bardage bois massif saturé | Protac Ouest | POFR/BA/001-002/CPR/DOP | Usage extérieur | EN 14915:2013 | Système 4 |  | 2014-01-01 | Mélèze | D-s2,d2 | 600 kg/m3 | 27/16 mm | Avec lame d’air libre ≤ 20 mm | E1 | ≤ 5 x 10-6n | NPD | 0,10/0,30 Hz | 0.11 W/mK | Classe 3 | NPD | NPD
AST1226577.pdf | Lame de bardage bois massif non traité sans finition | Protac Ouest | POFR/BA/001-003/CPR/DOP | Usage extérieur | EN 14915:2013 | Système 4 |  | 2014-01-01 | Red Cedar | D-s2,d2 | 550 kg/m3 | 27/16 mm | Avec lame d’air libre ≤ 20 mm | E1 | ≤ 5 x 10-6n | NPD | 0,10/0,30 Hz | 0.11 W/mK | Classe 3 | NPD | NPD
AST1226577.pdf | Lame de bardage bois massif non traité sans finition | Protac Ouest | POFR/BA/001-003/CPR/DOP | Usage extérieur | EN 14915:2013 | Système 4 |  | 2014-01-01 | Douglas | D-s2,d2 | 550 kg/m3 | 27/16 mm | Avec lame d’air libre ≤ 20 mm | E1 | ≤ 5 x 10-6n | NPD | 0,10/0,30 Hz | 0.11 W/mK | Classe 3 | NPD | NPD
AST1226577.pdf | Lame de bardage bois massif non traité sans finition | Protac Ouest | POFR/BA/001-003/CPR/DOP | Usage extérieur | EN 14915:2013 | Système 4 |  | 2014-01-01 | Mélèze | D-s2,d2 | 600 kg/m3 | 27/16 mm | Avec lame d’air libre ≤ 20 mm | E1 | ≤ 5 x 10-6n | NPD | 0,10/0,30 Hz | 0.11 W/mK | Classe 3 | NPD | NPD
AST1226579.pdf | Lame de bardage bois massif avec traitement autoclave | Protac Ouest | POFR/BA/001-005/CPR/DOP | Usage extérieur | EN 14915:2013 | Système 4 |  | 2014-01-01 | Epicéa | D-s2,d2 | 550 kg/m3 | 27/16 mm | Avec lame d’air libre ≤ 20 mm | E1 | ≤ 5 x 10-6n | NPD | 0,10/0,30 Hz | 0.11 W/mK | Classe 3 | NPD | NPD
AST1226579.pdf | Lame de bardage bois massif avec traitement autoclave | Protac Ouest | POFR/BA/001-005/CPR/DOP | Usage extérieur | EN 14915:2013 | Système 4 |  | 2014-01-01 | Douglas | D-s2,d2 | 550 kg/m3 | 27/16 mm | Avec lame d’air libre ≤ 20 mm | E1 | ≤ 5 x 10-6n | NPD | 0,10/0,30 Hz | 0.11 W/mK | Classe 3 | NPD | NPD
AST6414288.pdf | Bois de construction bois massif avec traitement autoclave | Protac Ouest | POFR/BC/003-005/CPR/DOP | Usage extérieur | EN 14915:2013 | Système 4 |  | 2014-01-01 | Pin Sylvestre | D-s2,d2 | 550 kg/m3 | 190/21 mm | NPD | E1 | ≤ 5 x 10-6n | NPD | 0,10/0,30 Hz | 0.11 W/mK | Classe 3 | NPD | NPD