## Sheet1
Nom du Fichier | Nom de Produit | Fabricant | Code Unique | Categorie | Norme | Système(s) d’évaluation et de vérification | Organisme Notifié | Date D'émission | RÉSISTANCE À L'USURE | Classe d'usure | Résistance aux chocs | Résistance à la rayure | Effet d'une chaise à roulettes | Gonflement d'épaisseur | Force de verrouillage | Effet d'un pied de meuble | Solidité de surface | Indentation statique | Résistance aux taches | Apparence générale | Variations dimensionnelles après changements d'humidité relative | Solidité à la lumière | Réduction des bruits d'impact | Cigarette allumée | Density | Émission de formaldéhyde | Antistatique | Réaction au feu | Résistance thermique | Chauffage au sol | Résistance au glissement
Technical%20Information.pdf | LAMINATE | QUICKSTEP |  |  | EN 14041 |  | NB0766 EPH Dresden | 2019-06-01 | ≥ 4000 cycles | AC4 | Small ball ≥ 12N Big ball ≥750mm | Charge ≥ 5N | No change | ≤ 12% | Fl0,2 long side ≥ 1 kN/m Fmax long side ≥ 1 kN/m Fs0,2 short side ≥ 2 kN/m Fmax short side ≥ 2 kN/m | No visible damage | ≥ 1,50 | No visible change | Class 5 | Height differences ≤ 0,10 mm Opening between joints ≤ 0,10 mm Cupping in the length ≤ 0,50% Cupping in the width ≤ 0,15% | δl ≤ 0,9 mm δw ≤ 0,9 mm | Class 4 | ∆Lw ≈ 18 Db | Class 5 | ≈ 875 kg/m³ | < 0,01 | ≤ 2,0 kV | Cfl-s1 | 0,055 m²K/W | Suitable | DS: µ ≥ 0,30
Technical%20Information%20Quick%20step%20Wood%20.pdf | PARQUET | QUICKSTEP |  |  | EN 14342:2013 |  | 0766 EPH Dresden | 2021-12-01 | 800 - 1000 | [9 empty] | class 3 | [6 empty] | ≤ E1 |  | Dfl-s1 | 0,14 m².K/W |  | USRV 37-57