## Sheet1
Nom du Fichier | Nom de Produit | Fabricant | Code Unique | Categorie | Norme | Système(s) d’évaluation et de vérification | Organisme Notifié | Date D'émission | Absorption d’eau | Résistance à la flexion | Coefficient de restitution | Resistance à l’abrasion | Coefficient de dilatation thermique linear | Resistance aux ecarts de temperature | Dilatation à l’humidité | Résistance au feu | Résistance au gel | Resistance à l’attaque chimique | Insensibilité aux taches | Perte de plomb et cadmium | Indication de la résistance au glissement | Mesure du coefficient de frottement dynamique
REFIN_CARATTERISTICHE_TECNICHE_AFFRESCATI_2022.pdf | Affrescati | REFIN |  | Sols | EN 14411 ISO 13006 |  |  |  | 0,2% | Conforme | Conforme | Conforme | ≤ 7 10-6•C-1 | Conforme | ≤ 0,01 % (0,1 mm/m) | A1 | Conforme | A | Classe 5 |  | R10 | > 0,42 Wet
REFIN_CARATTERISTICHE_TECNICHE_ARTECH_2022.pdf | Artech | REFIN |  | Sols | EN 14411 ISO 13006 |  |  |  | 0,2% | Conforme | Conforme | Conforme | ≤ 7 10-6•C-1 | Conforme | ≤ 0,01 % (0,1 mm/m) | A1 | Conforme | A | Classe 5 |  |  | > 0,42 Wet
REFIN_CARATTERISTICHE_TECNICHE_BAITA_2022.pdf | Baita | REFIN |  | Sols | EN 14411 ISO 13006 |  |  |  | 0,2% | Conforme | Conforme | Conforme | ≤ 7 10-6•C-1 | Conforme | ≤ 0,01 % (0,1 mm/m) | A1 | Conforme | A | Classe 5 |  | R10 | > 0,42 Wet
REFIN_CARATTERISTICHE_TECNICHE_BLENDED_2022.pdf | Blended | REFIN |  | Sols | EN 14411 ISO 13006 |  |  |  | 0,2% | Conforme | Conforme | Conforme | ≤ 7 10-6•C-1 | Conforme | ≤ 0,01 % (0,1 mm/m) | A1 | Conforme | A | Classe 5 |  | R10 MATT R11 GRIP R11 OUT2.0 | > 0,42 Wet
REFIN_CARATTERISTICHE_TECNICHE_BLOCK_2022.pdf | Block | REFIN |  | Sols | EN 14411 ISO 13006 |  |  |  | 0,2% | Conforme | Conforme | Conforme | ≤ 7 10-6•C-1 | Conforme | ≤ 0,01 % (0,1 mm/m) | A1 | Conforme | A | Classe 5 |  | R10 MATT R11 OUT2.0 | > 0,42 Wet MATT / SOFT
REFIN_CARATTERISTICHE_TECNICHE_BLUE_2022.pdf | Blue | REFIN |  | Sols | EN 14411 ISO 13006 |  |  |  | 0,2% | Conforme | Conforme | Conforme | ≤ 7 10-6•C-1 | Conforme | ≤ 0,01 % (0,1 mm/m) | A1 | Conforme | A | Classe 5 |  | R9 Bluetech Vintage Charbon, Emotion Scié R10 Bluetech Vintage Plain, Emotion Flammé, Essence R11 OUT2.0 | > 0,42 Wet
REFIN_CARATTERISTICHE_TECNICHE_BRICKLANE_2022.pdf | Bricklane | REFIN |  | Sols | EN 14411 ISO 13006 |  |  |  | 0,2% | Conforme | Conforme | Conforme | ≤ 7 10-6•C-1 | Conforme | ≤ 0,01 % (0,1 mm/m) | A1 | Conforme | A | Classe 5 |  | R9 | > 0,42 Wet
REFIN_CARATTERISTICHE_TECNICHE_CORTINA_2022.pdf | Cortina | REFIN |  | Sols | EN 14411 ISO 13006 |  |  |  | 0,2% | Conforme | Conforme | Conforme | ≤ 7 10-6•C-1 | Conforme | ≤ 0,01 % (0,1 mm/m) | A1 | Conforme | A | Classe 5 |  | R10 R11 OUT2.0 | > 0,42 Wet
REFIN_CARATTERISTICHE_TECNICHE_CREOS_2022.pdf | Creos | REFIN |  | Sols | EN 14411 ISO 13006 |  |  |  | 0,2% | Conforme | Conforme | Conforme | ≤ 7 10-6•C-1 | Conforme | ≤ 0,01 % (0,1 mm/m) | A1 | Conforme | A | Classe 5 |  | R10 MATT | > 0,42 Wet MATT / SOFT
REFIN_CARATTERISTICHE_TECNICHE_DECK_2022.pdf | Deck | REFIN |  | Sols | EN 14411 ISO 13006 |  |  |  | 0,2% | Conforme | Conforme | Conforme | ≤ 7 10-6•C-1 | Conforme | ≤ 0,01 % (0,1 mm/m) | A1 | Conforme | A | Classe 5 |  | R10 | > 0,42 Wet
REFIN_CARATTERISTICHE_TECNICHE_DESIGN_INDUSTRY_2022.pdf | Design Industry | REFIN |  | Sols | EN 14411 ISO 13006 |  |  |  | 0,2% | Conforme | Conforme | Conforme | ≤ 7 10-6•C-1 | Conforme | ≤ 0,01 % (0,1 mm/m) | A1 | Conforme | A | Classe 5 |  | R9 | > 0,42 Wet
REFIN_CARATTERISTICHE_TECNICHE_FLAKE_2022.pdf | Flake | REFIN |  | Sols | EN 14411 ISO 13006 |  |  |  | 0,2% | Conforme | Conforme | Conforme | ≤ 7 10-6•C-1 | Conforme | ≤ 0,01 % (0,1 mm/m) | A1 | Conforme | A | Classe 5 |  | R10 MATT | > 0,42 Wet MATT/SOFT
REFIN_CARATTERISTICHE_TECNICHE_FOIL_2022.pdf | Foil | REFIN |  | Sols | EN 14411 ISO 13006 |  |  |  | 0,2% | Conforme | Conforme | Conforme | ≤ 7 10-6•C-1 | Conforme | ≤ 0,01 % (0,1 mm/m) | A1 | Conforme | A | Classe 5 |  | R10 | > 0,42 Wet
REFIN_CARATTERISTICHE_TECNICHE_FOSSIL_2022.pdf | Fossil | REFIN |  | Sols | EN 14411 ISO 13006 |  |  |  | 0,2% | Conforme | Conforme | PEI V (>12000rev) Grey, Brown PEI IV (12000rev) Beige | ≤ 7 10-6•C-1 | Conforme | ≤ 0,01 % (0,1 mm/m) | A1 | Conforme | A | Conforme | Pb < 0,01 mg/dm2 Cd < 0,001 mg/dm2 | R9 | > 0,42 Wet
REFIN_CARATTERISTICHE_TECNICHE_FRAME_2022.pdf | Frame | REFIN |  | Sols | EN 14411 ISO 13006 |  |  |  | 0,2% | Conforme | Conforme | PEI V (>12000 rev) | ≤ 7 10-6•C-1 | Conforme | ≤ 0,01 % (0,1 mm/m) | A1 | Conforme | A | Conforme | Pb < 0,01 mg/dm2 Cd < 0,001 mg/dm2 | R9 | > 0,42 Wet
REFIN_CARATTERISTICHE_TECNICHE_GRAFFITI_2022.pdf | Graffiti | REFIN |  | Sols | EN 14411 ISO 13006 |  |  |  | 0,2% | Conforme | Conforme | Conforme | ≤ 7 10-6•C-1 | Conforme | ≤ 0,01 % (0,1 mm/m) | A1 | Conforme | A | Classe 5 |  | R10 | > 0,42 Wet
REFIN_CARATTERISTICHE_TECNICHE_GRECALE_2022.pdf | Grecale | REFIN |  | Sols | EN 14411 ISO 13006 |  |  |  | 0,2% | Conforme | Conforme | Conforme | ≤ 7 10-6•C-1 | Conforme | ≤ 0,01 % (0,1 mm/m) | A1 | Conforme | A | Classe 5 |  | R10 MATT | > 0,42 Wet MATT/SOFT
REFIN_CARATTERISTICHE_TECNICHE_LARIX_2022.pdf | Larix | REFIN |  | Sols | EN 14411 ISO 13006 |  |  |  | 0,2% | Conforme | Conforme | Conforme | ≤ 7 10-6•C-1 | Conforme | ≤ 0,01 % (0,1 mm/m) | A1 | Conforme | A | Classe 5 |  | R10 R11 OUT2.0 | > 0,42 Wet
REFIN_CARATTERISTICHE_TECNICHE_MANSION_2022.pdf | Mansion | REFIN |  | Sols | EN 14411 ISO 13006 |  |  |  | 0,2% | Conforme | Conforme | Conforme | ≤ 7 10-6•C-1 | Conforme | ≤ 0,01 % (0,1 mm/m) | A1 | Conforme | A | Classe 5 |  | R10 | > 0,42 Wet
REFIN_CARATTERISTICHE_TECNICHE_MOLD_2022.pdf | Mold | REFIN |  | Sols | EN 14411 ISO 13006 |  |  |  | 0,2% | Conforme | Conforme | Conforme | ≤ 7 10-6•C-1 | Conforme | ≤ 0,01 % (0,1 mm/m) | A1 | Conforme | A | Classe 5 |  | R10 R11 OUT2.0 | > 0,42 Wet MATT/SOFT
REFIN_CARATTERISTICHE_TECNICHE_OUT2.0_2022.pdf | OUT2.0 | REFIN |  | Sols | EN 14411 ISO 13006 |  |  |  | 0,2% | Conforme | Conforme | Conforme | ≤ 7 10-6•C-1 | Conforme | ≤ 0,01 % (0,1 mm/m) | A1 | Conforme | A | Classe 5 |  | R11 | > 0,42 Wet
REFIN_CARATTERISTICHE_TECNICHE_PEDRA_AZUL_2022.pdf | Pedra Azul | REFIN |  | Sols | EN 14411 ISO 13006 |  |  |  | 0,2% | Conforme | Conforme | Conforme | ≤ 7 10-6•C-1 | Conforme | ≤ 0,01 % (0,1 mm/m) | A1 | Conforme | A | Classe 5 MATT/STRUTT. | Pb < 0,01 mg/dm2 Cd < 0,001 mg/dm2 LUCIDO | R10 MATT R10 STRUTT. | > 0,42 Wet MATT/STRUTT
REFIN_CARATTERISTICHE_TECNICHE_PIETRE_DEI_BORGHI_2022.pdf | Pietre dei Borghi | REFIN |  | Sols | EN 14411 ISO 13006 |  |  |  | 0,2% | Conforme | Conforme | Conforme | ≤ 7 10-6•C-1 | Conforme | ≤ 0,01 % (0,1 mm/m) | A1 | Conforme | A | Classe 5 |  | R9 R11 STRUTT. R11 OUT2.0 | > 0,42 Wet
REFIN_CARATTERISTICHE_TECNICHE_PLAIN_2022.pdf | Plain | REFIN |  | Sols | EN 14411 ISO 13006 |  |  |  | 0,2% | Conforme | Conforme | Conforme | ≤ 7 10-6•C-1 | Conforme | ≤ 0,01 % (0,1 mm/m) | A1 | Conforme | A | Classe 5 |  | R10 MATT R11 OUT2.0 | > 0,42 Wet MATT/SOFT
REFIN_CARATTERISTICHE_TECNICHE_PLANT_2022.pdf | Plant | REFIN |  | Sols | EN 14411 ISO 13006 |  |  |  | 0,2% | Conforme | Conforme | Conforme | ≤ 7 10-6•C-1 | Conforme | ≤ 0,01 % (0,1 mm/m) | A1 | Conforme | A | Classe 5 |  | R10 MATT R11 OUT2.0 | > 0,42 Wet
REFIN_CARATTERISTICHE_TECNICHE_PLAY_2022.pdf | Play | REFIN |  | Sols | EN 14411 ISO 13006 |  |  |  | 0,2% | Conforme | Conforme | Conforme | ≤ 7 10-6•C-1 | Conforme | ≤ 0,01 % (0,1 mm/m) | A1 | Conforme | A | Classe 5 |  | R10 | > 0,42 Wet
REFIN_CARATTERISTICHE_TECNICHE_PRESTIGIO_2022.pdf | Prestigio | REFIN |  | Sols | EN 14411 ISO 13006 |  |  |  | 0,2% | Conforme | Conforme | Conforme | ≤ 7 10-6•C-1 | Conforme | ≤ 0,01 % (0,1 mm/m) | A1 | Conforme | A | Classe 5 Matt/Soft | Pb < 0,01 mg/dm2 Cd < 0,001 mg/dm2 LUCIDO | R10 MATT | > 0,42 Wet MATT/SOFT
REFIN_CARATTERISTICHE_TECNICHE_PRESTIGIO_ONYX_2022.pdf | Prestigio Onyx | REFIN |  | Sols | EN 14411 ISO 13006 |  |  |  | 0,2% | Conforme | Conforme | Conforme | ≤ 7 10-6•C-1 | Conforme | ≤ 0,01 % (0,1 mm/m) | A1 | Conforme | A | Classe 5 Soft | Pb < 0,01 mg/dm2 Cd < 0,001 mg/dm2 LUCIDO |  | > 0,42 Wet SOFT
REFIN_CARATTERISTICHE_TECNICHE_PRESTIGIO_TRAVERTINO_2022.pdf | Prestigio Travertino | REFIN |  | Sols | EN 14411 ISO 13006 |  |  |  | 0,2% | Conforme | Conforme | Conforme | ≤ 7 10-6•C-1 | Conforme | ≤ 0,01 % (0,1 mm/m) | A1 | Conforme | A | Classe 5 Soft | Pb < 0,01 mg/dm2 Cd < 0,001 mg/dm2 LUCIDO |  | > 0,42 Wet SOFT
REFIN_CARATTERISTICHE_TECNICHE_RISSEU_2022.pdf | Risseu | REFIN |  | Sols | EN 14411 ISO 13006 |  |  |  | 0,2% | Conforme | Conforme | Conforme | ≤ 7 10-6•C-1 | Conforme | ≤ 0,01 % (0,1 mm/m) | A1 | Conforme | A | Classe 5 |  | R10 R11 OUT2.0 | > 0,42 Wet
REFIN_CARATTERISTICHE_TECNICHE_RIVER_2022.pdf | River | REFIN |  | Sols | EN 14411 ISO 13006 |  |  |  | 0,2% | Conforme | Conforme | Conforme | ≤ 7 10-6•C-1 | Conforme | ≤ 0,01 % (0,1 mm/m) | A1 | Conforme | A | Classe 5 MATT/SOFT | Pb < 0,01 mg/dm2 Cd < 0,001 mg/dm2 LUCIDO | R10 MATT R11 STRUTT. R11 OUT2.0 | > 0,42 Wet MATT / SOFT / STRUTT.
REFIN_CARATTERISTICHE_TECNICHE_STARDUST_2022.pdf | Stardust | REFIN |  | Sols | EN 14411 ISO 13006 |  |  |  | 0,2% | Conforme | Conforme | Conforme | ≤ 7 10-6•C-1 | Conforme | ≤ 0,01 % (0,1 mm/m) | A1 | Conforme | A | Classe 5 |  |  | > 0,42 Wet
REFIN_CARATTERISTICHE_TECNICHE_TUNE_2022.pdf | Tune | REFIN |  | Sols | EN 14411 ISO 13006 |  |  |  | 0,2% | Conforme | Conforme | Conforme | ≤ 7 10-6•C-1 | Conforme | ≤ 0,01 % (0,1 mm/m) | A1 | Conforme | A | Classe 5 |  | R10 MATT R11 OUT2.0 | > 0,42 Wet MATT / SOFT
REFIN_CARATTERISTICHE_TECNICHE_URBEX_STYLE_2022.pdf | Urbex Style | REFIN |  | Sols | EN 14411 ISO 13006 |  |  |  | 0,2% | Conforme | Conforme | Conforme | ≤ 7 10-6•C-1 | Conforme | ≤ 0,01 % (0,1 mm/m) | A1 | Conforme | A | Classe 5 |  | R10 | > 0,42 Wet
REFIN_CARATTERISTICHE_TECNICHE_VETRI_2022.pdf | Vetri | REFIN |  | Sols | EN 14411 ISO 13006 |  |  |  | 0,2% | Conforme | Conforme | PEI V (>12000 rev) Bianco PEI IV (2100 rev) Fumé, Naturale PEI III (1500 rev) Acqua, Bronzo | ≤ 7 10-6•C-1 | Conforme | ≤ 0,01 % (0,1 mm/m) | A1 | Conforme | A | Conforme | Pb < 0,01 mg/dm2 Cd < 0,001 mg/dm2
REFIN_CARATTERISTICHE_TECNICHE_WIDE_2022.pdf | Wide | REFIN |  | Sols | EN 14411 ISO 13006 |  |  |  | 0,2% | Conforme | Conforme | Conforme | ≤ 7 10-6•C-1 | Conforme | ≤ 0,01 % (0,1 mm/m) | A1 | Conforme | A | Classe 5 |  | R9 R11 STRUTT. R11 OUT2.0 | > 0,42 Wet