## Sheet1
Nom du Fichier | Nom de Produit | Fabricant | Code Unique | Categorie | Norme | Système(s) d’évaluation et de vérification | Organisme Notifié | Date D'émission | Reaction au feu | Teneur en pentachlorophénol | Émissions de formaldéhyde | Étanchéité | Résistance au glissement | Performances antistatiques | Comportement électrique | Résistance thermique
CR_0131-0037-DoP-2013-07.pdf | Starfloor | TARKETT GDL SA | N° 0131-0037-DoP-2013-07 | Revêtement de sol à base de polychlorure de vinyle à usage intérieur | EN 14041 : 2004 AC:2006 | Système 3: Réaction au feu Système 4: autres performances | N° 0672 | 2013-07-01 | NPD en pause collée sur support A1fl et/ou A2fl NPD en pause non collée sur support A1fl et/ou A2fl Bfl-s1 en pause collée sur support bois NPD en pause non collée sur support bois | < 5 ppm | E1 | NPD | DS | < 2 kV | > 10^9 Ω | Approx. 0.02 m² K/W
CR_INT_DOP_0493-CPR-0003-01_AirMasterHome.pdf | Tufted broadloom carpet, 100% polyamide, woven textile backing | Tarkett B.V. | 0493-CPR-0003-01 | Pour une utilisation comme revêtement de sol dans les bâtiments | EN 14041: 2004/AC:2006 | Système 1 | Centexbel (0493) - Belgium | 2018-10-16 | Bfl-s1 | DL | E1 | NPD | DS | NPD | NPD | NPD
CR_INT_DOP_0493-CPR-0003-01_Chanelle.pdf | Tufted broadloom carpet, 100% polyamide, woven textile backing | Tarkett B.V. | 0493-CPR-0003-01 | Pour une utilisation comme revêtement de sol dans les bâtiments | EN 14041: 2004/AC:2006 | Système 1 | Centexbel (0493) - Belgium | 2018-10-16 | Bfl-s1 | DL | E1 | NPD | DS | NPD | NPD | NPD
CR_INT_DOP_0493-CPR-0003-01_Chinchilla.pdf | Tufted broadloom carpet, 100% polyamide, woven textile backing | Tarkett B.V. | 0493-CPR-0003-01 | Pour une utilisation comme revêtement de sol dans les bâtiments | EN 14041: 2004/AC:2006 | Système 1 | Centexbel (0493) - Belgium | 2018-10-16 | Bfl-s1 | DL | E1 | NPD | DS | NPD | NPD | NPD
CR_INT_DOP_0493-CPR-0003-01_Conga.pdf | Tufted broadloom carpet, 100% polyamide, woven textile backing | Tarkett B.V. | 0493-CPR-0003-01 | Pour une utilisation comme revêtement de sol dans les bâtiments | EN 14041: 2004/AC:2006 | Système 1 | Centexbel (0493) - Belgium | 2018-10-16 | Bfl-s1 | DL | E1 | NPD | DS | NPD | NPD | NPD
CR_INT_DOP_0493-CPR-0003-01_Denim.pdf | Tufted broadloom carpet, 100% polyamide, woven textile backing | Tarkett B.V. | 0493-CPR-0003-01 | Pour une utilisation comme revêtement de sol dans les bâtiments | EN 14041: 2004/AC:2006 | Système 1 | Centexbel (0493) - Belgium | 2018-10-16 | Bfl-s1 | DL | E1 | NPD | DS | NPD | NPD | NPD
CR_INT_DOP_0493-CPR-0003-01_Finesse.pdf | Tufted broadloom carpet, 100% polyamide, woven textile backing | Tarkett B.V. | 0493-CPR-0003-01 | Pour une utilisation comme revêtement de sol dans les bâtiments | EN 14041: 2004/AC:2006 | Système 1 | Centexbel (0493) - Belgium | 2018-10-16 | Bfl-s1 | DL | E1 | NPD | DS | NPD | NPD | NPD
CR_INT_DOP_0493-CPR-0003-01_Palesse.pdf | Tufted broadloom carpet, 100% polyamide, woven textile backing | Tarkett B.V. | 0493-CPR-0003-01 | Pour une utilisation comme revêtement de sol dans les bâtiments | EN 14041: 2004/AC:2006 | Système 1 | Centexbel (0493) - Belgium | 2018-10-16 | Bfl-s1 | DL | E1 | NPD | DS | NPD | NPD | NPD
CR_INT_DOP_0493-CPR-0003-01_Patterns.pdf | Tufted broadloom carpet, 100% polyamide, woven textile backing | Tarkett B.V. | 0493-CPR-0003-01 | Pour une utilisation comme revêtement de sol dans les bâtiments | EN 14041: 2004/AC:2006 | Système 1 | Centexbel (0493) - Belgium | 2018-10-16 | Bfl-s1 | DL | E1 | NPD | DS | NPD | NPD | NPD
CR_INT_DOP_0493-CPR-0003-01_Shades.pdf | Tufted broadloom carpet, 100% polyamide, woven textile backing | Tarkett B.V. | 0493-CPR-0003-01 | Pour une utilisation comme revêtement de sol dans les bâtiments | EN 14041: 2004/AC:2006 | Système 1 | Centexbel (0493) - Belgium | 2018-10-16 | Bfl-s1 | DL | E1 | NPD | DS | NPD | NPD | NPD
CR_INT_DOP_0493-CPR-0003-01_Studio.pdf | Tufted broadloom carpet, 100% polyamide, woven textile backing | Tarkett B.V. | 0493-CPR-0003-01 | Pour une utilisation comme revêtement de sol dans les bâtiments | EN 14041: 2004/AC:2006 | Système 1 | Centexbel (0493) - Belgium | 2018-10-16 | Bfl-s1 | DL | E1 | NPD | DS | NPD | NPD | NPD
CR_INT_DOP_0493-CPR-0003-02_Excellent.pdf | Tufted broadloom carpet, ≥ 80% wool, woven textile backing | Tarkett B.V. | 0493-CPR-0003-02 | Pour une utilisation comme revêtement de sol dans les bâtiments | EN 14041: 2004/AC:2006 | Système 1 | Centexbel (0493) - Belgium | 2018-04-23 | Bfl-s1 | DL | E1 | NPD | DS | NPD | NPD | NPD
CR_INT_DOP_0493-CPR-0003-03_Asteranne.pdf | Tufted broadloom carpet, 100% polyamide, woven textile backing | Tarkett B.V. | 0493-CPR-0003-03 | Pour une utilisation comme revêtement de sol dans les bâtiments | EN 14041: 2004/AC:2006 | Système 1 | Centexbel (0493) - Belgium | 2018-04-23 | Bfl-s1 | DL | E1 | NPD | DS | NPD | NPD | NPD
CR_INT_DOP_0493-CPR-0106-04_Rodin.pdf | Woven broadloom carpet, 80% wool - 20% polyamide, finish, glued on underlay | Tarkett B.V. | 0493-CPR-0106-04 | Pour une utilisation comme revêtement de sol dans les bâtiments | EN 14041: 2004/AC:2006 | Système 1 | Centexbel (0493) - Belgium | 2018-04-23 | Cfl-s1 | DL | E1 | NPD | DS | NPD | NPD | NPD
CR_INT_DOP_1658-CPR-3146_DessoEx.pdf | Collection Gravure A-P, Vintage, Alive, Desso&Ex | Tarkett B.V. | 1658-CPR-3146 | Pour une utilisation comme revêtement de sol dans les bâtiments | EN 14041: 2004/AC:2006 | Système 3 | Textiles & Flooring Institute GmbH (1658) | 2018-04-23 | Cfl-s1 | DL | E1 | NPD | DS | NPD | NPD | NPD
CR_INT_DOP_1658-CPR-3146_SenseOfMarble.pdf | Collection Gravure A-P, Vintage, Alive, Desso&Ex | Tarkett B.V. | 1658-CPR-3146 | Pour une utilisation comme revêtement de sol dans les bâtiments | EN 14041: 2004/AC:2006 | Système 3 | Textiles & Flooring Institute GmbH (1658) | 2018-04-23 | Cfl-s1 | DL | E1 | NPD | DS | NPD | NPD | NPD
CR_INT_DOP_1658-CPR-3146_Vintage.pdf | Collection Gravure A-P, Vintage, Alive, Desso&Ex | Tarkett B.V. | 1658-CPR-3146 | Pour une utilisation comme revêtement de sol dans les bâtiments | EN 14041: 2004/AC:2006 | Système 3 | Textiles & Flooring Institute GmbH (1658) | 2018-04-23 | Cfl-s1 | DL | E1 | NPD | DS | NPD | NPD | NPD
CR_INT_DOP_DES-CPR-0002_SoftSensation.pdf | Tufted broadloom carpet, 100% Polyester, woven textile backing | Tarkett B.V. | DES-CPR-0002 | Pour une utilisation comme revêtement de sol dans les bâtiments | EN 14041: 2004/AC:2006 | Système 3 | Centexbel (0493) - Belgium | 2018-08-01 | Efl | DL | E1 | NPD | DS | NPD | NPD | NPD
CR_INT_DOP_DES-CPR-0002_Touch.pdf | Tufted broadloom carpet, 100% Polyester, woven textile backing | Tarkett B.V. | DES-CPR-0002 | Pour une utilisation comme revêtement de sol dans les bâtiments | EN 14041: 2004/AC:2006 | Système 3 | Centexbel (0493) - Belgium | 2018-08-01 | Efl | DL | E1 | NPD | DS | NPD | NPD | NPD
CR_UK_0131_0035_DOP_2013_07_SC30.pdf | SC 30 | Tarkett B.V. | SC 30 | Floor covering for indoor application | EN 14041: 2004 | Système 3 | n° 0679 | 2013-07-01 | Bfl-s1 loose laid on wood panel and A2fl or A1flsubstrate | < 5 ppm | E1 | NPD | DS | Antistatic | < 10^12Ω | Approx. 0.03 m² K/W
Declaration-Performance_0132-0070-DoP-2018-12_Starfloor-Click-Ultimate_and_iD-Click-Ultimate_INT.pdf | Starfloor Click Ultimate / iD Click Ultimate / iD Click Ultimate 55 / iD Click Ultimate 70 | TARKETT GDL SA. | N° 0132-0070-DoP-2018-12 | Revêtement de sol pour usage intérieur | EN 14041: 2004/AC:2006 | Système 3: Réaction au feu Système 3: Émissions de formaldéhyde Système 4: autres performances | N° 0679 | 2018-01-12 | en pause collée sur support A1fl et/ou A2fl NPD en pause non collée sur support A1fl et/ou A2fl Bfl-s1 en pause collée sur support bois NPD en pause non collée sur support bois Bfl-s1 | < 5 ppm | E1 | NPD | DS | < 2 kV | > 10^9 Ω | Approx. 0.05 m² K/W
Declaration-Performance_0132-0078-DoP-2021-08_Laminate-ranges_INT%20.pdf | Easy Line 832 / Essentials 832 / Woodstock 832 / Woodstock XL 832 / Woodstock XL 1032 / Woodstock Pro 833 | TARKETT GDL SA. | N° 0132-0078-DoP-2021-08 | Revêtement de sol pour usage intérieur | EN 14041: 2004/AC:2006 | Système 3: Réaction au feu Système 3: Émissions de formaldéhyde Système 4: autres performances | N° 0766 | 2021-01-08 | en pause collée sur support A1fl et/ou A2fl NPD en pause non collée sur support A1fl et/ou A2fl NPD en pause collée sur support bois NPD en pause non collée sur support bois Cfl-s1 | < 5 ppm | E1 | NPD | DS | < 2 kV | NPD | ≤ 0.15 m² K/W
Declaration-Performance_0132-0087-DoP-2021-08_Soundlogic-932_INT.pdf | Soundlogic 932 | TARKETT GDL SA. | N° 0132-0087-DoP-2021-08 | Revêtement de sol pour usage intérieur | EN 14041: 2004/AC:2006 | Système 3: Réaction au feu Système 3: Émissions de formaldéhyde Système 4: autres performances | N° 0766 | 2021-01-08 | en pause collée sur support A1fl et/ou A2fl NPD en pause non collée sur support A1fl et/ou A2fl Cfl-s1 en pause collée sur support bois NPD en pause non collée sur support bois Cfl-s1 | < 5 ppm | E1 | NPD | DS | < 2 kV | NPD | Approx. 0.07 m² K/W
Declaration-Performance-0007-0005-DoP-2020-01-ICONIK400_INT.pdf | ICONIK 400/Essentials 400/B1 | Tarkett Holding GmbH | N° 0007-0005-DOP-2020-01 | Revêtement de sol pour usage intérieur | EN 14041: 2004/AC:2006 | Système 3: Réaction au feu Système 3: Émissions de formaldéhyde Système 4: autres performances | N° 1611 | 2019-08-19 | en pause collée sur support A1fl et/ou A2fl Cfl-s1 en pause non collée sur support A1fl et/ou A2fl NPD en pause collée sur support bois Cfl-s1 en pause non collée sur support bois NPD | < 5 ppm | E1 | NPD | DS | < 2 kV | < 10^9 Ω | Approx. 0.06 m² K/W
Declaration-Performance-0007-0012-DoP-2020-01-ICONIK200_INT.pdf | ICONIK 200/Essentials 200/Cushion Grip/B7 | Tarkett Holding GmbH | N° 0007-0012-DOP-2020-01 | Revêtement de sol pour usage intérieur | EN 14041: 2004/AC:2006 | Système 3: Réaction au feu Système 3: Émissions de formaldéhyde Système 4: autres performances | N° 1611 | 2019-08-19 | en pause collée sur support A1fl et/ou A2fl Cfl-s1 en pause non collée sur support A1fl et/ou A2fl NPD en pause collée sur support bois Cfl-s1 en pause non collée sur support bois NPD | < 5 ppm | E1 | NPD | DS | < 2 kV | < 10^9 Ω | Approx. 0.03 m² K/W
Declaration-Performance-0007-0016-DoP-2020-01-ICONIK280T_INT.pdf | ICONIK 280T/Exclusive 280T/Essentials 280T/D1 | Tarkett Holding GmbH | N° 0007-0016-DOP-2020-01 | Revêtement de sol pour usage intérieur | EN 14041: 2004/AC:2006 | Système 3: Réaction au feu Système 3: Émissions de formaldéhyde Système 4: autres performances | N° 1611 | 2019-08-19 | en pause collée sur support A1fl et/ou A2fl Cfl-s1 en pause non collée sur support A1fl et/ou A2fl NPD en pause collée sur support bois Cfl-s1 en pause non collée sur support bois NPD | < 5 ppm | E1 | NPD | DS | < 2 kV | < 10^9 Ω | Approx. 0.04 m² K/W
Declaration-Performance-0007-0019-DoP-2020-01-ICONIK220T_INT.pdf | ICONIK 220T/Essentials 220T/D2 | Tarkett Holding GmbH | N° 0007-0019-DOP-2020-01 | Revêtement de sol pour usage intérieur | EN 14041: 2004/AC:2006 | Système 3: Réaction au feu Système 3: Émissions de formaldéhyde Système 4: autres performances | N° 1611 | 2019-08-19 | en pause collée sur support A1fl et/ou A2fl Cfl-s1 en pause non collée sur support A1fl et/ou A2fl NPD en pause collée sur support bois Cfl-s1 en pause non collée sur support bois NPD | < 5 ppm | E1 | NPD | DS | < 2 kV | < 10^9 Ω | Approx. 0.04 m² K/W
Declaration-Performance-0007-0023-DoP-2020-01-ICONIK240_INT.pdf | Exclusive 240/ICONIK 240/F2 | Tarkett Holding GmbH | N° 0007-0023-DOP-2020-01 | Revêtement de sol pour usage intérieur | EN 14041: 2004/AC:2006 | Système 3: Réaction au feu Système 3: Émissions de formaldéhyde Système 4: autres performances | N° 1611 | 2019-08-19 | en pause collée sur support A1fl et/ou A2fl Cfl-s1 en pause non collée sur support A1fl et/ou A2fl NPD en pause collée sur support bois Cfl-s1 en pause non collée sur support bois NPD | < 5 ppm | E1 | NPD | DS | < 2 kV | < 10^9 Ω | Approx. 0.03 m² K/W
Declaration-Performance-0007-0027-DoP-2020-01-ICONIK150_INT.pdf | ICONIK 150/Exclusive 150/Essentials 150/G2 | Tarkett Holding GmbH | N° 0007-0027-DOP-2020-01 | Revêtement de sol pour usage intérieur | EN 14041: 2004/AC:2006 | Système 3: Réaction au feu Système 3: Émissions de formaldéhyde Système 4: autres performances | N° 1611 | 2019-08-19 | en pause collée sur support A1fl et/ou A2fl Cfl-s1 en pause non collée sur support A1fl et/ou A2fl NPD en pause collée sur support bois Cfl-s1 en pause non collée sur support bois NPD | < 5 ppm | E1 | NPD | DS | < 2 kV | < 10^9 Ω | Approx. 0.02 m² K/W
Declaration-Performance-0007-0048-DoP-2020-01-ICONIK320T_INT.pdf | ICONIK 320T/Exclusive 320T/D6 | Tarkett Holding GmbH | N° 0007-0048-DOP-2020-01 | Revêtement de sol pour usage intérieur | EN 14041: 2004/AC:2006 | Système 3: Réaction au feu Système 3: Émissions de formaldéhyde Système 4: autres performances | N° 1611 | 2019-08-19 | en pause collée sur support A1fl et/ou A2fl Cfl-s1 en pause non collée sur support A1fl et/ou A2fl NPD en pause collée sur support bois Cfl-s1 en pause non collée sur support bois NPD | < 5 ppm | E1 | NPD | DS | < 2 kV | < 10^9 Ω | Approx. 0.05 m² K/W
Declaration-Performance-0007-0050-DoP-2020-01-ICONIK300Plus_INT.pdf | ICONIK 300+/Exclusive 300+/C1 | Tarkett Holding GmbH | N° 0007-0050-DOP-2020-01 | Revêtement de sol pour usage intérieur | EN 14041: 2004/AC:2006 | Système 3: Réaction au feu Système 3: Émissions de formaldéhyde Système 4: autres performances | N° 1611 | 2019-08-19 | en pause collée sur support A1fl et/ou A2fl Cfl-s1 en pause non collée sur support A1fl et/ou A2fl NPD en pause collée sur support bois Cfl-s1 en pause non collée sur support bois NPD | < 5 ppm | E1 | NPD | DS | < 2 kV | < 10^9 Ω | Approx. 0.04 m² K/W
Declaration-Performance-0007-0051-DoP-2020-01-ICONIK260T_INT.pdf | ICONIK 260T/Essentials 260T/D8 | Tarkett Holding GmbH | N° 0007-0051-DOP-2020-01 | Revêtement de sol pour usage intérieur | EN 14041: 2004/AC:2006 | Système 3: Réaction au feu Système 3: Émissions de formaldéhyde Système 4: autres performances | N° 1611 | 2019-06-06 | en pause collée sur support A1fl et/ou A2fl Cfl-s1 en pause non collée sur support A1fl et/ou A2fl NPD en pause collée sur support bois Cfl-s1 en pause non collée sur support bois NPD | < 5 ppm | E1 | NPD | DS | < 2 kV | < 10^9 Ω | Approx. 0.04 m² K/W
Declaration-Performance-0020-0104-INT.pdf | Code d'identification unique du produit type : Pure, Shade, Professional, Nordic, Bäckaskog, Tjärö, Vario, Move, Aspö, Brantevik, Rumba, Storsjön, Neutral, Intro, Vispö // Multilayer 13 mm parquet with surface coating for indoor use | Tarkett AB | N° 0020-0104-DoP-2021-10 | Revêtement de sol en bois à usage intérieur | EN 14342:2013 | Système 3: Réaction au feu Système 3: Émissions de formaldéhyde Système 4: autres performances | N° 0766 | 2021-10-14 | en pose collée sur support Dfl-s1 en pose flottante sur support Dfl-s1 | < 5 ppm | E1 | NPD |  |  |  | ≤ 0,104 W / mK
Declaration-Performance-0020-0106-INT.pdf | Shade, Pure, Professional, Move, Access, Neutral // Multilayer 14 mm parquet with surface coating for indoor use | Tarkett AB | N° 0020-0106-DoP-2020-06 | Revêtement de sol en bois à usage intérieur | EN 14342:2013 | Système 3: Émissions de formaldéhyde Système 4: autres performances | N° 0766 | 2020-06-08 | en pose collée sur support Dfl-s1 en pose flottante sur support Dfl-s1 | < 5 ppm | E1 | NPD |  |  |  | ≤ 0,11 W / mK
Declaration-Performance-0020-0129-INT.pdf | Shade, Pure // Multilayer 14 mm parquet with surface coating for indoor use | Tarkett AB | N° 0020-0129-DoP-2020-06 | Revêtement de sol en bois à usage intérieur | EN 14342:2013 | Système 1: Réaction au feu Système 3: Émissions de formaldéhyde Système 4: autres performances | N° 0766 | 2020-06-08 | en pose collée sur support Dfl-s1 en pose flottante sur support Dfl-s1 | < 5 ppm | E1 | NPD |  |  |  | ≤ 0,11 W / mK
Declaration-Performance-0020-0132-INT.pdf | Pure, Shade // Multilayer 13 mm parquet with surface coating for indoor use | Tarkett AB | N° 0020-0132-DoP-2020-06 | Revêtement de sol en bois à usage intérieur | EN 14342:2013 | Système 1: Réaction au feu Système 3: Émissions de formaldéhyde Système 4: autres performances | N° 0766 | 2020-06-08 | en pose collée sur support Dfl-s1 en pose flottante sur support Dfl-s1 | < 5 ppm | E1 | NPD |  |  |  | ≤ 0,104 W / mK
Declaration-Performance-0020-0135-INT.pdf | Segno // Multilayer 11 mm parquet with surface coating for indoor use | Tarkett AB | N° 0020-0135-DoP-2020-06 | Revêtement de sol en bois à usage intérieur | EN 14342:2013 | Système 3: Réaction au feu Système 3: Émissions de formaldéhyde Système 4: autres performances | N° 1583 | 2020-06-08 | en pose collée sur support Dfl-s1 en pose flottante sur support Dfl-s1 | < 5 ppm | E1 | NPD |  |  |  | ≤ 0,17 W / mK
Declaration-Performance-0131-0002-DoP-2020-01-ICONIK300_INT.pdf | Exclusive 300 / Essentials 300 / ICONIK 300 / B4 | TARKETT GDL SA. | N° 0131-0002-DoP-2020-01 | Revêtement de sol pour usage intérieur | EN 14041: 2004/AC:2006 | Système 3: Réaction au feu Système 3: Émissions de formaldéhyde Système 4: autres performances | N° 0679 | 2020-01-01 | en pause collée sur support A1fl et/ou A2fl NPD en pause non collée sur support A1fl et/ou A2fl NPD en pause collée sur support bois Cfl-s1 en pause non collée sur support bois NPD | < 5 ppm | E1 | NPD | DS | < 2 kV | NPD | Approx. 0.05 m² K/W
Declaration-Performance-0131-0009-DoP-2020-01-ICONIK450_INT.pdf | Essentials 450 / ICONIK 450 / A1 / 3A1 | TARKETT GDL SA. | N° 0131-0009-DoP-2020-01 | Revêtement de sol pour usage intérieur | EN 14041: 2004/AC:2006 | Système 3: Réaction au feu Système 3: Émissions de formaldéhyde Système 4: autres performances | N° 0679 | 2020-01-01 | en pause collée sur support A1fl et/ou A2fl NPD en pause non collée sur support A1fl et/ou A2fl NPD en pause collée sur support bois Cfl-s1 en pause non collée sur support bois NPD | < 5 ppm | E1 | NPD | DS | < 2 kV | NPD | Approx. 0.07 m² K/W
Declaration-Performance-0132-0067-DoP-2020-01-ICONIK320_INT.pdf | Exclusive 320 / ICONIK 320 / A11 | TARKETT GDL SA. | N° 0132-0067-DoP-2020-01 | Revêtement de sol pour usage intérieur | EN 14041: 2004/AC:2006 | Système 3: Réaction au feu Système 3: Émissions de formaldéhyde Système 4: autres performances | N° 0679 | 2020-01-01 | en pause collée sur support A1fl et/ou A2fl Bfl-s1 en pause non collée sur support A1fl et/ou A2fl NPD en pause collée sur support bois NPD en pause non collée sur support bois NPD | < 5 ppm | E1 | NPD | DS | < 2 kV | > 10^9 Ω | Approx. 0.03 m² K/W
Declaration-Performance-0132-0075-DoP-2020-01-ICONIK260D_INT.pdf | ICONIK 260D | TARKETT GDL SA. | N° 0132-0075-DoP-2020-01 | Revêtement de sol pour usage intérieur | EN 14041 : 2005 / AC:2007 | Système 3: Réaction au feu Système 3: Émissions de formaldéhyde Système 4: autres performances | N° 0679 | 2020-01-01 | en pause collée sur support A1fl et/ou A2fl Bfl-s1 en pause non collée sur support A1fl et/ou A2fl NPD en pause collée sur support bois Bfl-s1 en pause non collée sur support bois NPD | < 5 ppm | E1 | NPD | DS | < 2 kV | > 10^9 Ω | Approx. 0.04 m² K/W
Declaration-Performance-0190-0103-INT.pdf | Play, Pure, Shade, Comfort, Tjärö, Move, Neutral, Sandhamn, Sober, Storsjön, Svartlöga, Intro // Multilayer 13 mm parquet with surface coating for indoor use | Tarkett Polska Sp | N° 0190-0103-DoP-2021-01 | Revêtement de sol en bois à usage intérieur | EN 14342:2013 | Système 3: Réaction au feu Système 3: Émissions de formaldéhyde Système 4: autres performances | N° 0766 |  | en pose collée sur support Dfl-s1 en pose flottante sur support Dfl-s1 | < 5 ppm | E1 |  |  |  |  | ≤ 0,104 W / mK
Declaration-Performance-0190-0105-INT.pdf | Heritage, Prestige, Vintage, Play, Pure, Shade, Neutral, Epoque, Move, Grace // Multilayer 14 mm parquet with surface coating for indoor use | Tarkett Polska Sp | N° 0190-0105-DoP-2022-02 | Revêtement de sol en bois à usage intérieur | EN 14342:2013 | Système 3: Réaction au feu Système 3: Émissions de formaldéhyde Système 4: autres performances | N° 0766 | 2022-02-07 | en pose collée sur support Dfl-s1 en pose flottante sur support Dfl-s1 | < 5 ppm | E1 |  |  |  |  | ≤ 0,11 W / mK
Declaration-Performance-0190-0123-INT.pdf | Noble , Move, Eterna, Grace // Multilayer 16 mm parquet with surface coating for indoor use | Tarkett Polska Sp | N° 0190-0123-DoP-2022-02 | Revêtement de sol en bois à usage intérieur | EN 14342:2013 | Système 3: Émissions de formaldéhyde Système 4: autres performances | N° 0766 | 2022-02-07 | en pose collée sur support Dfl-s1 en pose flottante sur support Dfl-s1 | < 5 ppm | E1 |  |  |  |  | ≤ 0,121 W / mK
Declaration-Performance-0190-0127-INT.pdf | Viva // Multilayer 8,5 mm veneer floors with surface coating for indoor use | Tarkett Polska Sp | N° 0190-0127-DoP-2020-05 | Revêtement de sol en bois à usage intérieur | EN 14342:2013 | Système 3: Réaction au feu Système 3: Émissions de formaldéhyde Système 4: autres performances | N° 0766 | 2020-05-04 | en pose collée sur support Cfl-s1 en pose flottante sur support Cfl-s1 | < 5 ppm | E1 |  |  |  |  | ≤ 0,14 W / mK
Declaration-Performance-0190-0130-INT.pdf | Pure, Shade // Multilayer 14 mm parquet with surface coating for indoor use | Tarkett Polska Sp | N° 0190-0130-DoP-2020-05 | Revêtement de sol en bois à usage intérieur | EN 14342:2013 | Système 1: Réaction au feu Système 3: Émissions de formaldéhyde Système 4: autres performances | N° 0766 | 2020-05-04 | en pose collée sur support Cfl-s1 en pose flottante sur support Cfl-s1 | < 5 ppm | E1 |  |  |  |  | ≤ 0,11 W / mK
Declaration-Performance-0190-0131-INT.pdf | Pure, Shade // Multilayer 13 mm parquet with surface coating for indoor use | Tarkett Polska Sp | N° 0190-0131-DoP-2020-05 | Revêtement de sol en bois à usage intérieur | EN 14342:2013 | Système 1: Réaction au feu Système 3: Émissions de formaldéhyde Système 4: autres performances | N° 0766 | 2020-05-04 | en pose collée sur support Cfl-s1 en pose flottante sur support Cfl-s1 | < 5 ppm | E1 |  |  |  |  | ≤ 0,104 W / mK
Declaration-Performance-0197-0010-DOP-2021-02-StarfloorClickSolid55-INT.pdf | Starfloor Click Solid 55 | Tarkett Polska Sp | N° 0197-0010-DoP-2021-02 | Revêtement de sol pour usage intérieur | EN 14041: 2004/AC:2006 | Système 3: Réaction au feu Système 4: autres performances | N° 1488 | 2021-02-10 | glued on an A1fl and / or A2fl substrate. NPD oose-laid on an A1fl and/or A2fl substrate. Bfl-s1 glued on a wooden sub-floor. NPD loose-laid on a wooden sub-floor. Bfl-s1 | < 5 ppm | E1 | NPD | DS | NPD | > 10^9 Ω | Approx. 0.05 m² K/W
Declaration-Performance-0197-0012-DoP-2021-06-StarfloorClickSolid30-INT.pdf | Starfloor Click Solid 30 | Tarkett Polska Sp | N° 0197-0012-DoP-2021-06 | Revêtement de sol pour usage intérieur | EN 14041: 2004/AC:2006 | Système 3: Réaction au feu Système 4: autres performances | N° 1488 | 2021-06-24 | glued on an A1fl and / or A2fl substrate. NPD oose-laid on an A1fl and/or A2fl substrate. Bfl-s1 glued on a wooden sub-floor. NPD loose-laid on a wooden sub-floor. Bfl-s1 | < 5 ppm | E1 | NPD | DS | NPD | > 10^9 Ω | Approx. 0.05 m² K/W
|  | TARKETT GDL SA. |  | Revêtement de sol pour usage intérieur | EN 14041: 2004/AC:2006 | Système 3: Réaction au feu Système 3: Émissions de formaldéhyde Système 4: autres performances
|  | TARKETT GDL SA. |  | Revêtement de sol pour usage intérieur | EN 14041: 2004/AC:2006 | Système 3: Réaction au feu Système 3: Émissions de formaldéhyde Système 4: autres performances
|  | TARKETT GDL SA. |  | Revêtement de sol pour usage intérieur | EN 14041: 2004/AC:2006 | Système 3: Réaction au feu Système 3: Émissions de formaldéhyde Système 4: autres performances
|  | TARKETT GDL SA. |  | Revêtement de sol pour usage intérieur | EN 14041: 2004/AC:2006 | Système 3: Réaction au feu Système 3: Émissions de formaldéhyde Système 4: autres performances
|  | TARKETT GDL SA. |  | Revêtement de sol pour usage intérieur | EN 14041: 2004/AC:2006 | Système 3: Réaction au feu Système 3: Émissions de formaldéhyde Système 4: autres performances
|  | TARKETT GDL SA. |  | Revêtement de sol pour usage intérieur | EN 14041: 2004/AC:2006 | Système 3: Réaction au feu Système 3: Émissions de formaldéhyde Système 4: autres performances
|  | TARKETT GDL SA. |  | Revêtement de sol pour usage intérieur | EN 14041: 2004/AC:2006 | Système 3: Réaction au feu Système 3: Émissions de formaldéhyde Système 4: autres performances
|  | TARKETT GDL SA. |  | Revêtement de sol pour usage intérieur | EN 14041: 2004/AC:2006 | Système 3: Réaction au feu Système 3: Émissions de formaldéhyde Système 4: autres performances
|  | TARKETT GDL SA. |  | Revêtement de sol pour usage intérieur | EN 14041: 2004/AC:2006 | Système 3: Réaction au feu Système 3: Émissions de formaldéhyde Système 4: autres performances
|  | TARKETT GDL SA. |  | Revêtement de sol pour usage intérieur | EN 14041: 2004/AC:2006 | Système 3: Réaction au feu Système 3: Émissions de formaldéhyde Système 4: autres performances
|  | TARKETT GDL SA. |  | Revêtement de sol pour usage intérieur | EN 14041: 2004/AC:2006 | Système 3: Réaction au feu Système 3: Émissions de formaldéhyde Système 4: autres performances
|  | TARKETT GDL SA. |  | Revêtement de sol pour usage intérieur | EN 14041: 2004/AC:2006 | Système 3: Réaction au feu Système 3: Émissions de formaldéhyde Système 4: autres performances
|  | TARKETT GDL SA. |  | Revêtement de sol pour usage intérieur | EN 14041: 2004/AC:2006 | Système 3: Réaction au feu Système 3: Émissions de formaldéhyde Système 4: autres performances
|  | TARKETT GDL SA. |  | Revêtement de sol pour usage intérieur | EN 14041: 2004/AC:2006 | Système 3: Réaction au feu Système 3: Émissions de formaldéhyde Système 4: autres performances
|  | TARKETT GDL SA. |  | Revêtement de sol pour usage intérieur | EN 14041: 2004/AC:2006 | Système 3: Réaction au feu Système 3: Émissions de formaldéhyde Système 4: autres performances
|  | TARKETT GDL SA. |  | Revêtement de sol pour usage intérieur | EN 14041: 2004/AC:2006 | Système 3: Réaction au feu Système 3: Émissions de formaldéhyde Système 4: autres performances
|  | TARKETT GDL SA. |  | Revêtement de sol pour usage intérieur | EN 14041: 2004/AC:2006 | Système 3: Réaction au feu Système 3: Émissions de formaldéhyde Système 4: autres performances