## Sheet1
Nom du Fichier | Nom de Produit | Fabricant | Code Unique | Categorie | Norme | Système(s) d’évaluation et de vérification | Organisme Notifié | Date D'émission | Reaction au feu | Teneur en pentachlorophenol | Emission de formaldehyde | Résistance au glissement | Comportement électrique (Dissipatif) | Comportement électrique (Conducteur)2 | Comportement électrique (Antistqtique) | Conductivité thermique | Etancheité
ADHARA_UDIREV_DOP.pdf | ADHARA | UDIREV | DOP-01-SV-2014-0046-V1 | Revetement de sol vinyle usage interieur | EN 14041:2004/AC:2006 | Système 3 | CRET n° 2401 | 2021-10-08 | Cfl-s1 | DL - PCP | NA - HCHO | DS |  | <10^9Ω |  |  | NPD
ANTILLES_UDIREV_DOP.pdf | ANTILLES | UDIREV | DOP-01-SV-2021-0109 | Revetement de sol vinyle usage interieur | EN 14041:2004/AC:2006 | Système 3 | GHENT UNIVERSITY n°1611 | 2021-10-08 | Cfl-s1 | DL - PCP | E1 - HCHO | DS |  | <10^9Ω |  | 0.03 m².k/W | NPD
BALEARES_UDIREV_DOP.pdf | BALEARES | UDIREV | DOP-01-SV-2021-0108 | Revetement de sol vinyle usage interieur | EN 14041:2004/AC:2006 | Système 3 | GHENT UNIVERSITY n°1611 | 2021-10-08 | Cfl-s1 | DL - PCP | E1 - HCHO | DS |  | <10^9Ω |  | 0.04 m².k/W | NPD
BALI_UDIREV_DOP.pdf | BALI | UDIREV | DOP-01-SV-2018-0088-V1 | Revetement de sol vinyle usage interieur | EN 14041:2004/AC:2006 | Système 3 | CRET n° 2401 | 2021-10-08 | Cfl-s1 | DL - PCP | E1 - HCHO | DS |  | <10^9Ω |  | 0.25 w/(m.k) | NPD
BORA_UDIREV_DOP.pdf | BORA | UDIREV | DOP-01-SV-2013-0007-V1 | Revetement de sol vinyle usage interieur | EN 14041:2004/AC:2006 | Système 3 | CRET n° 2401 | 2021-10-08 | Cfl-s1 | DL - PCP | NA - HCHO | DS |  | <10^9Ω |  |  | NPD
HAWAI_UDIREV_DOP.pdf | HAWAI | UDIREV | DOP-01-SV-2021-0106 | Revetement de sol vinyle usage interieur | EN 14041:2004/AC:2006 | Système 3 | CRET n° 2401 | 2021-10-08 | Cfl-s1 | DL - PCP | NA - HCHO | DS |  | <10^9Ω |  |  | NPD
HONOLULU_UDIREV_DOP.pdf | HONOLULU | UDIREV | DOP-01-SV-2013-0006-V1 | Revetement de sol vinyle usage interieur | EN 14041:2004/AC:2006 | Système 3 | CRET n° 2401 | 2021-10-08 | Cfl-s1 | DL - PCP | NA - HCHO | DS | NPD | <10^9Ω |  |  | NPD
LYNX_UDIREV_DOP.pdf | LYNX | UDIREV | DOP-01-SV-2021-0112 | Revetement de sol vinyle usage interieur | EN 14041:2004/AC:2006 | Système 3 | GHENT UNIVERSITY n°1611 | 2021-10-08 | Cfl-s1 | DL - PCP | E1 - HCHO | DS |  |  |  | 0.05 m².k/W | NPD
OMNIDALLE 43_UDIREV_DOP.pdf | OMNIDALLE 43 | UDIREV | DOP-01-SV-2017-0079-V2 | Revetement de sol vinyle usage interieur | EN 14041:2004/AC:2006 | Système 3 | CRET n° 2401 | 2020-12-04 | Cfl-s1 | DL - PCP | E1 - HCHO | DS |  |  |  | 0.25 w/(m.k) | NPD
OMNIFLEX 2S2 lé_UDIREV_DOP.pdf | OMNIDALLE 2S2 lé | UDIREV | DOP-01-SV-2021-0100 | Revetement de sol vinyle usage interieur | EN 14041:2004/AC:2006 | Système 3 | GHENT UNIVERSITY n°1611 | 2020-12-04 | Cfl-s1 | DL - PCP | E1 - HCHO | DS |  |  |  | 0.04 m².k/W | NPD
OMNIFLEX 2S3 lé_UDIREV_DOP.pdf | OMNIDALLE 2S3 lé | UDIREV | DOP-01-SV-2013-0018-V2 | Revetement de sol vinyle usage interieur | EN 14041:2004/AC:2006 | Système 3 | CRET n° 2401 | 2020-12-04 | Cfl-s1 | DL - PCP | NA - HCHO | DS |  |  |  |  | NPD
OMNISUPER 33T lé_UDIREV_DOP.pdf | OMNISUPER 33T lé | UDIREV | DOP-01-SV-2013-0029-V2 | Revetement de sol vinyle usage interieur | EN 14041:2004/AC:2006 | Système 3 | CRET n° 2401 | 2020-12-04 | Bfl-s1 | DL - PCP | E1 - HCHO | DS |  |  |  | 0.04 m².k/W | NPD
OMNISUPER 43T_UDIREV_DOP.pdf | OMNISUPER 43T lé | UDIREV | DOP-01-SV-2013-0043-V2 | Revetement de sol vinyle usage interieur | EN 14041:2004/AC:2006 | Système 3 | CRET n° 2401 | 2020-12-04 | Bfl-s1 | DL - PCP | E1 - HCHO | DS |  |  |  | 0.04 m².k/W | NPD
OMNITRAFIC 43 lé & dalles_UDIREV_DOP.pdf | OMNISUPER 43 lé et dalle | UDIREV | DOP-01-SV-2013-0023-V3 | Revetement de sol vinyle usage interieur | EN 14041:2004/AC:2006 | Système 3 | CRET n° 2401 | 2020-12-04 | Bfl-s1 | DL - PCP | NA- HCHO | DS |  |  | NPD | 0.25 w/(m.k) | NPD
REUNION_UDIREV_DOP.pdf | REUNION | UDIREV | DOP-01-SV-2018-0089-V1 | Revetement de sol vinyle usage interieur | EN 14041:2004/AC:2006 | Système 3 | CRET n° 2401 | 2021-10-08 | Cfl-s1 | NPD | E1 - HCHO | DS |  |  |  | 0.25 w/(m.k) | NPD
TAHITI_UDIREV_DOP.pdf | TAHITI | UDIREV | DOP-01-SV-2021-0107 | Revetement de sol vinyle usage interieur | EN 14041:2004/AC:2006 | Système 3 | OETI n°0541 | 2021-10-08 | Bfl-s1 | DL - PCP | NA- HCHO | DS |  |  | NPD | NPD | NPD
TOBAGO_UDIREV_DOP.pdf | TOBAGO | UDIREV | DOP-01-SV-2021-0110 | Revetement de sol vinyle usage interieur | EN 14041:2004/AC:2006 | Système 3 | GHENT UNIVERSITY n°1611 | 2021-10-08 | Cfl-s1 | NPD | E1 - HCHO | DS |  | <10^9Ω |  | 0.04 m².k/W | NPD
UDIGOM PASTILLES dalles_UDIREV_DOP.pdf | UDIGOM PASTILLES | UDIREV | DOP-01-SV-2013-0041-V1 | Revetement de sol vinyle usage interieur | EN 14041:2004/AC:2006 | Système 1 | LAPI n° 0987 | 2020-12-04 | Bfl-s1 | DL - PCP | NA- HCHO | DS |  |  | NPD | NPD | NPD
UDIREV - LIBERTY CLIC 30 - DOP - 2019-01.pdf | SOL PVC CLIC 30 | UDIREV | DOP-01-SV-2016-0065-V1 | Revetement de sol vinyle usage interieur | EN 14041:2004/AC:2006 | Système 3 | CENTEXBEL n° 0493 | 2019-01-10 | Bfl-s1 | DL - PCP | E1 - HCHO | DS |  |  |  | 0.0841 | NPD
UDIREV - LIBERTY NATURE - DOP - 2021-10.pdf | LIBERTY NATURE | UDIREV | DOP-01-SV-2021-0102 | Revetement de sol vinyle usage interieur | EN 14041:2004/AC:2006 | Système 3 | CRET n° 2401 | 2021-10-08 | Bfl-s1 | DL - PCP | NA- HCHO | DS |  |  |  | 0.033 m².k/W | NPD
UDIREV - LIBERTY ORIGINAL - DOP - 2019-04.pdf | LIBERTY ORIGINAL | UDIREV | DOP-01-SV-2013-0035-V2 | Revetement de sol vinyle usage interieur | EN 14041:2004/AC:2006 | Système 3 | CRET n° 2401 | 2019-04-30 | Bfl-s1 | DL - PCP | E1 - HCHO | DS |  |  |  | 0.017 m².k/W | NPD
UDIREV - LIBERTY ORIGINAL 55 ACOUSTIC - DOP - 2019-07.pdf | LIBERTY ORIGINAL 55 ACOUSTIC | UDIREV | DOP-01-SV-2019-0092 | Revetement de sol vinyle usage interieur | EN 14041:2004/AC:2006 | Système 3 | CRET n° 2401 | 2019-07-15 | Bfl-s1 | DL - PCP | E1 - HCHO | DS |  |  |  | 0.039 m².k/W | NPD
UDIREV - LIBERTY PUZZLE - DOP V2 - 2020-08-24.pdf | LIBERTY PUZZLE 70 | UDIREV | DOP-01-SV-2013-0036-V2 | Revetement de sol vinyle usage interieur | EN 14041:2004/AC:2006 | Système 3 | CRET n° 2401 | 2020-08-24 | Bfl-s1 | DL - PCP | E1 - HCHO | DS |  |  |  | 0.02 m².k/W | NPD
UDIREV - LIBERTY ROCK 40 - DOP - 2020.pdf | LIBERTY ROCK 40 ACOUTSIC | UDIREV | DOP-01-SV-2019-0093 | Revetement de sol vinyle usage interieur | EN 14041:2004/AC:2006 | Système 3 | CRET n° 2401 | 2019-10-07 | Bfl-s1 | DL - PCP | NA- HCHO | DS |  |  |  | 0.151 w/(m.k) | NPD
UDIREV - LIBERTY TRAFIC 70 - DOP - 2020-09.pdf | LIBERTY TRAFFIC 70 | UDIREV | DOP-01-SV-2019-0095-V1 | Revetement de sol vinyle usage interieur | EN 14041:2004/AC:2006 | Système 3 | CRET n° 2401 | 2020-09-22 | Bfl-s1 | DL - PCP | E1 - HCHO | DS |  |  |  |  | NPD
UDIREV - LIBERTY URBAN 55 - DOP - 2019-04.pdf | LIBERTY URBAN 55 | UDIREV | DOP-01-SV-2015-0060-V1 | Revetement de sol vinyle usage interieur | EN 14041:2004/AC:2006 | Système 3 | CRET n° 2401 | 2019-04-12 | Bfl-s1 | DL - PCP | E1 - HCHO | DS |  |  |  | 0.014m².k/W | NPD
UDIREV - LIBERTY URBAN 55 LAB - DOP - 2019-04.pdf | LIBERTY URBAN 55 LAB | UDIREV | DOP-01-SV-2017-0076-V1 | Revetement de sol vinyle usage interieur | EN 14041:2004/AC:2006 | Système 3 | TFI n° 1658 | 2019-04-12 | Bfl-s1 | DL - PCP | E1 - HCHO | DS |  |  |  | 0.02 m².k/W | NPD
UDIREV - LIBERTY URBAN 70 - DOP - 2019-04.pdf | LIBERTY URBAN 70 | UDIREV | DOP-01-SV-2013-0038-V2 | Revetement de sol vinyle usage interieur | EN 14041:2004/AC:2006 | Système 3 | CENTEXBEL n° 0493 | 2019-04-12 | Bfl-s1 | DL - PCP | E1 - HCHO | DS |  |  |  | 0.017m².k/W | NPD
UDIREV - LIBERTY URBAN 70 NEO - DOP - 2022-03.pdf | LIBERTY URBAN 70 NEO | UDIREV | DOP-01-SV-2021-0104 | Revetement de sol vinyle usage interieur | EN 14041:2004/AC:2006 | Système 3 | CRET n° 2401 | 2022-03-02 | Bfl-s1 | DL - PCP | E1 - HCHO | DS |  |  |  | 0.25w/(m.k) | NPD
UDIREV-LIBERTY-CLIC-55-DOP-2019-02-27.pdf | LIBERTY CLIC 55 | UDIREV | DOP-01-SV-2013-0042-V2 | Revetement de sol vinyle usage interieur | EN 14041:2004/AC:2006 | Système 3 | CRET n° 2401 | 2019-02-27 | Bfl-s1 | DL - PCP | E1 - HCHO | DS |  |  |  | 0.02 m².k/W | NPD
UDIREV-LIBERTY-ROCK-55-DOP-2018-11.pdf | LIBERTY ROCK 55 ACOUSTIC | UDIREV | DOP-01-SV-2018-0084-V1 | Revetement de sol vinyle usage interieur | EN 14041:2004/AC:2006 | Système 3 | CRET n° 2401 | 2018-11-05 | Bfl-s1 | DL - PCP | E1 - HCHO | DS |  |  |  | 0.04 m².k/W | NPD
VEGA_UDIREV_DOP.pdf | VEGA | UDIREV | DOP-01-SV-2021-0111 | Revetement de sol vinyle usage interieur | EN 14041:2004/AC:2006 | Système 3 | GHENT UNIVERSITY n°1611 | 2021-10-08 | Cfl-s1 | DL - PCP | E1 - HCHO | DS |  | <10^9Ω |  | 0.04 m².k/W | NPD